## Hoja 1
RSA023 |  |  | m² | Capa fina (2 a 10 mm) de mortero autonivelante de cemento, "GRUPO PUMA".
Capa fina de pasta niveladora de suelos Niveland 3 "GRUPO PUMA", con resistencia a compresión de 20 N/mm², resistencia a flexión de 6 N/mm², de 2 mm de espesor, aplicada mecánicamente, para regularización y nivelación de la superficie soporte interior de hormigón o mortero, previa aplicación de imprimación a base de copolímeros acrílicos en emulsión acuosa, Texture Fix-120 "GRUPO PUMA", que actúa como puente de unión (sin incluir la preparación del soporte), preparada para recibir piso cerámico, de corcho, de madera, laminado, flexible o textil (no incluido en este precio).
Descompuesto | Ud | Descomposición |  |  | Rend. | Precio unitario | Precio partida
mt09mcp200h | kg | Pasta niveladora de suelos Niveland 3 "GRUPO PUMA", con resistencia a compresión de 20 N/mm², resistencia a flexión de 6 N/mm², compuesta por cementos especiales, áridos seleccionados y aditivos, para espesores de 1 a 3 mm, usada en nivelación de pisos. |  |  | 3 | 0.81 | 2.43
mt09mcp220a | l | Imprimación a base de copolímeros acrílicos en emulsión acuosa, Texture Fix-120 "GRUPO PUMA", para puente de unión. |  |  | 0.15 | 9.65 | 1.45
mt16pea020a | m² | Panel rígido de poliestireno expandido, mecanizado lateral recto, de 10 mm de espesor, resistencia térmica 0,25 m²K/W, conductividad térmica 0,036 W/(mK), para junta de dilatación. |  |  | 0.1 | 1.63 | 0.16
mq06pym020 | h | Mezcladora-bombeadora para morteros autonivelantes. |  |  | 0.05 | 10.51 | 0.53
mo030 | h | Aplicador de mortero autonivelante. |  |  | 0.058 | 6.63 | 0.38
mo067 | h | Ayudante aplicador de mortero autonivelante. |  |  | 0.058 | 4.66 | 0.27
| % | Medios auxiliares |  |  | 2 | 5.22 | 0.1
| % | Costes indirectos |  |  | 3 | 5.32 | 0.16
Coste de mantenimiento decenal: $ 0,11 en los primeros 10 años. | [5 empty] | Total: | 5.48