## Hoja 1
IFW070 | Ud |  | Caja de revisión.
Caja de revisión de obra de mampostería, de dimensiones interiores 63x63x125 cm, con marco y tapa de fundición, para alojamiento de la válvula.
Descompuesto |  | Ud |  | Descomposición | Rend. | Precio unitario | Precio partida
mt10hmf050ftb |  | m³ |  | Hormigón simple f'c=310 kg/cm² (31 MPa), clase de exposición F0 S2 P1 C0, tamaño máximo del árido 19 mm, consistencia blanda, premezclado en planta, según NEC-11 y ACI 318-08. | 0.185 | 110.54 | 20.45
mt04lpv010a |  | Ud |  | Ladrillo cerámico perforado (panal), para revestir, 24x12x9 cm. | 133 | 0.21 | 27.93
mt09mor010c |  | m³ |  | Mortero de cemento CEM II/B-P 32,5 N tipo M-5, confeccionado en obra con 250 kg/m³ de cemento y una proporción en volumen 1/6. | 0.044 | 156.32 | 6.88
mt09mor010f |  | m³ |  | Mortero de cemento CEM II/B-P 32,5 N tipo M-15, confeccionado en obra con 450 kg/m³ de cemento y una proporción en volumen 1/3. | 0.053 | 202.41 | 10.73
mt11tfa010c |  | Ud |  | Marco y tapa de fundición, 60x60 cm, para caja de revisión registrable, carga de rotura 125 kN. | 1 | 72.14 | 72.14
mt01arr010a |  | t |  | Grava de cantera, de 19 a 25 mm de diámetro. | 1.548 | 8.67 | 13.42
mo019 |  | h |  | Albañil. | 2.88 | 6.63 | 19.09
mo111 |  | h |  | Peón de albañil. | 6.123 | 4.47 | 27.37
|  | % |  | Medios auxiliares | 2 | 198.01 | 3.96
|  | % |  | Costes indirectos | 3 | 201.97 | 6.06
Coste de mantenimiento decenal: $ 10,40 en los primeros 10 años. | [5 empty] | Total: | 208.03