## Hoja 1
NAK010 | m² |  | Aislamiento térmico horizontal de soleras en contacto con el terreno, con poliestireno extruido.
Aislamiento térmico horizontal de soleras en contacto con el terreno, formado por panel rígido de poliestireno extruido, de superficie lisa y mecanizado lateral a media madera, de 100 mm de espesor, resistencia a compresión >= 300 kPa, resistencia térmica 2,8 m²K/W, conductividad térmica 0,036 W/(mK), colocado en la base de la solera, cubierto con un film de polietileno de 0,2 mm de espesor, preparado para recibir una solera de hormigón (no incluida en este precio).
Rubro |  | Unidad |  | Descripción | Cantidad | Costo unitario | Costo parcial
1 |  |  |  | Materiales
mt16pxa010ah |  | m² |  | Panel rígido de poliestireno extruido, de superficie lisa y mecanizado lateral a media madera, de 100 mm de espesor, resistencia a compresión >= 300 kPa, resistencia térmica 2,8 m²K/W, conductividad térmica 0,036 W/(mK), Euroclase E de reacción al fuego, con código de designación XPS-EN 13164-T1-CS(10/4)300-DLT(2)5-DS(TH)-WL(T)0,7--FT2. | 1.1 | 16.09 | 17.7
mt16png010d |  | m² |  | Film de polietileno de 0,2 mm de espesor y 184 g/m² de masa superficial. | 1.1 | 0.53 | 0.58
mt16aaa030 |  | m |  | Cinta autoadhesiva para sellado de juntas. | 0.4 | 0.43 | 0.17
[5 empty] | Subtotal materiales: |  | 18.45
2 |  |  |  | Mano de obra
mo054 |  | h |  | Colocador de aislantes. | 0.182 | 5.14 | 0.94
mo101 |  | h |  | Ayudante colocador de aislantes. | 0.182 | 3.14 | 0.57
[5 empty] | Subtotal mano de obra: |  | 1.51
3 |  |  |  | Herramienta menor
|  | % |  | Herramienta menor | 2 | 19.96 | 0.4
[5 empty] | Costos directos (1+2+3): |  | 20.36