## Hoja 1
RLT050 | m² |  | Tratamiento de humedades por capilaridad en muros deteriorados. Sistema MasterEmaco "BASF".
Tratamiento de humedades por capilaridad en muros deteriorados con un grado de humedad medio. Sistema MasterEmaco "BASF". CAPA BASE: mortero técnico macroporoso deshumidificante de cal hidráulica con fibras de poliacrilonitrilo MasterEmaco N 235 "BASF", resistencia a compresión de 1,5 a 5 N/mm², color gris, de 10 mm de espesor, previa aplicación de una lechada a base del mismo producto que actúa como puente de unión; CAPA DE ACABADO: mortero de cal MasterEmaco N 245 FC "BASF", resistencia a compresión de 0,4 a 2,5 N/mm², absorción de agua por capilaridad menor de 0,2 kg/m² min½, color blanco, de 3 mm de espesor, aplicado en dos capas. Incluso líquido antisalitre, para limpieza de eflorescencias salinas. El precio no incluye la preparación del soporte.
Rubro |  | Unidad |  | Descripción | Cantidad | Costo unitario | Costo parcial
1 |  |  |  | Materiales
mt08aaa010a |  | m³ |  | Agua. | 0.003 | 1.61 | 0
mt27thr010a |  | l |  | Líquido antisalitre, para limpieza de eflorescencias salinas incoloro, a base de resinas acrílicas en dispersión acuosa y aditivos especiales, permeable al vapor de agua, antimoho y antiverdín, para aplicar con brocha o rodillo. | 0.33 | 17.72 | 5.85
mt28mrb010b |  | kg |  | Mortero técnico macroporoso deshumidificante de cal hidráulica con fibras de poliacrilonitrilo MasterEmaco N 235 "BASF", resistencia a compresión de 1,5 a 5 N/mm², color gris, transpirable, hidrorrepelente y con efecto preventivo de las eflorescencias, para aplicar con bailejo, de uso en interiores y exteriores, como puente de unión, para reparación de paramentos con humedades o manchas salinas. | 5 | 1.64 | 8.2
mt28mrb010a |  | kg |  | Mortero técnico macroporoso deshumidificante de cal hidráulica con fibras de poliacrilonitrilo MasterEmaco N 235 "BASF", resistencia a compresión de 1,5 a 5 N/mm², color gris, transpirable, hidrorrepelente y con efecto preventivo de las eflorescencias, para aplicar con bailejo, de uso en interiores y exteriores, como capa base, para reparación de paramentos con humedades o manchas salinas. | 10 | 1.64 | 16.4
mt28mrb020a |  | kg |  | Mortero de cal MasterEmaco N 245 FC "BASF", resistencia a compresión de 0,4 a 2,5 N/mm², absorción de agua por capilaridad menor de 0,2 kg/m² min½, color blanco, transpirable e hidrorrepelente, de uso en interiores y exteriores, como capa base, para reparación de paramentos con humedades o manchas salinas. | 3.6 | 2.13 | 7.67
[5 empty] | Subtotal materiales: |  | 38.12
2 |  |  |  | Mano de obra
mo039 |  | h |  | Revocador. | 0.492 | 7.06 | 3.47
mo079 |  | h |  | Ayudante revocador. | 0.492 | 4.5 | 2.21
[5 empty] | Subtotal mano de obra: |  | 5.68
3 |  |  |  | Herramienta menor
|  | % |  | Herramienta menor | 2 | 43.8 | 0.88
Coste de mantenimiento decenal: $ 17,87 en los primeros 10 años. |  |  |  |  | Costos directos (1+2+3): |  | 44.68