## Hoja 1
RSB050 |  |  | m² | Solera seca, sistema "PLACO".
Solera seca, sistema Placo Force Floor Plus "PLACO" formada por placa de solera seca, Solera Rigidur 20 "PLACO", de 20 mm de espesor y placa de yeso laminado reforzada con fibras GF-C1-I-W2 / - 1200 / 2400 / 15 / borde rebajado, Rigidur H 15 BR "PLACO".
Descompuesto | Ud | Descomposición |  |  | Rend. | Precio unitario | Precio partida
mt18mva080 | m² | Film de polietileno de 0,2 mm de espesor, para uso como barrera de vapor. |  |  | 1.1 | 0.39 | 0.43
mt12plj020a | m | Banda estanca, Banda 45 "PLACO", de espuma de células cerradas con una cara autoadhesiva, para la estanqueidad y aislamiento de la base de los tabiques. |  |  | 1.1 | 0.49 | 0.54
mt16lra012a | m² | Panel rígido de lana mineral, no revestido, de 20 mm de espesor, resistencia térmica 0,45 m²K/W, conductividad térmica 0,041 W/(mK), densidad 90 kg/m³, calor específico 840 J/kgK y factor de resistencia a la difusión del vapor de agua 1,3. |  |  | 1.5 | 7.73 | 11.6
mt12pss010a | m² | Placa de solera seca, Solera Rigidur 20 "PLACO", de 20 mm de espesor, con bordes machihembrados compuesta por dos placas de yeso laminado reforzadas con fibras, pegadas en fábrica, de 10 mm. |  |  | 1.05 | 38.8 | 40.74
mt12pss020 | kg | Adhesivo, Rigidur Nature Line Suelo "PLACO", para tratamiento de juntas. |  |  | 0.09 | 20.4 | 1.84
mt12plt050b | Ud | Tornillo autorroscante Rigidur 30 "PLACO", con cabeza de trompeta, de 30 mm de longitud. |  |  | 18 | 0.02 | 0.36
mt12plk015j | m² | Placa de yeso laminado reforzada con fibras GF-C1-I-W2 / - 1200 / 2400 / 15 / borde rebajado, Rigidur H 15 BR "PLACO". |  |  | 1.05 | 27.12 | 28.48
mo053 | h | Montador de mamparas y sistemas de placas. |  |  | 0.578 | 3.79 | 2.19
mo100 | h | Ayudante montador de mamparas y sistemas de placas. |  |  | 0.578 | 2.32 | 1.34
| % | Medios auxiliares |  |  | 2 | 87.52 | 1.75
| % | Costes indirectos |  |  | 3 | 89.27 | 2.68
Coste de mantenimiento decenal: $ 4,60 en los primeros 10 años. | [5 empty] | Total: | 91.95