## Hoja 1
RSI020 | m² | Piso industrial, sistema MasterTop 1700 Polykit "Master Builders Solutions".
Piso industrial, realizado con el sistema sistema MasterTop 1700 Polykit "Master Builders Solutions", constituido por solera de hormigón armado de 20 cm de espesor, realizada con hormigón HA-25/B/20/XC2 premezclado en planta, y vaciado desde camión, extendido y vibrado mecánico mediante extendedora, y malla electrosoldada 15x15 cm y Ø 3,5-3,5 mm como armadura de reparto, colocada sobre separadores homologados; capa de rodadura de 0,5 a 1,0 de espesor, con recubrimiento de resina epoxi, MasterTop 1710 Polykit "Master Builders Solutions", y capa de acabado, de resina epoxi de color blanco RAL 1013. El precio no incluye la base de la solera ni la ejecución y el sellado de las juntas.
Rubro |  |  | Unidad | Descripción | Cantidad | Costo unitario | Costo parcial
1 |  |  |  | Materiales
mt10haf010ctLe |  |  | m³ | Hormigón HA-25/B/20/XC2, premezclado en planta. | 0.21 | 121.3 | 25.47
mt07ame040b |  |  | m² | Malla electrosoldada con alambres longitudinales y transversales de 3,5 mm de diámetro espaciados 15x15 cm, según NTE-INEN-2209 y ASTM A 497. | 1.2 | 1.36 | 1.63
mt07aco020j |  |  | Ud | Separador homologado para pisos continuos. | 2 | 0.06 | 0.12
mt09bnc060b |  |  | kg | Resina epoxi incolora, MasterTop 1700 A7 "Master Builders Solutions", para sistemas de pisos. | 0.209 | 16.72 | 3.49
mt09bnc061b |  |  | kg | Endurecedor y catalizador, MasterTop 1700 B7 "Master Builders Solutions", para resina epoxi de aplicación en sistemas de pisos. | 0.327 | 27.69 | 9.05
mt09bnc062a |  |  | kg | Pigmento en pasta MasterTop X1 "Master Builders Solutions", para mezclar con el endurecedor de resina epoxi, de aplicación en sistemas de pisos. | 0.055 | 49.38 | 2.72
mt15bas130b |  |  | kg | Agregado de cuarzo natural, MasterTop F1 WE "Master Builders Solutions", de granulometría comprendida entre 0,1 y 0,4 mm, para utilizar como carga mineral en combinación con resinas epoxi o poliuretano. | 0.182 | 2.11 | 0.38
[5 empty] | Subtotal materiales: |  | 42.86
2 |  |  |  | Equipo y maquinaria
mq06ext010 |  |  | h | Extendedora para pisos de hormigón. | 0.009 | 79.94 | 0.72
[5 empty] | Subtotal equipo y maquinaria: |  | 0.72
3 |  |  |  | Mano de obra
mo121 |  |  | h | Oficial 1ª aplicador de pisos industriales. | 0.342 | 7.8 | 2.67
mo122 |  |  | h | Ayudante aplicador de pisos industriales. | 0.501 | 5 | 2.51
[5 empty] | Subtotal mano de obra: |  | 5.18
4 |  |  |  | Herramienta menor
|  |  | % | Herramienta menor | 2 | 48.76 | 0.98
Coste de mantenimiento decenal: $ 27,85 en los primeros 10 años. |  |  |  |  | Costos directos (1+2+3+4): |  | 49.74