## Hoja 1
RTI010 |  |  | m² | Cielo raso agroalimentario de placas de poliestireno extruido.
Cielo raso continuo fijado directamente a la losa, para uso agroalimentario, situado a una altura menor de 4 m, de paneles rígidos de poliestireno extruido de 600x2500 mm y 30 mm de espesor, resistencia a compresión >= 200 kPa, fijado al soporte con fijaciones mecánicas para el anclaje de paneles aislantes rígidos.
Descompuesto | Ud | Descomposición |  |  | Rend. | Precio unitario | Precio partida
mt16pki010ha | m² | Panel rígido de poliestireno extruido, de superficie lisa y mecanizado lateral machihembrado, de 600x2500 mm y 30 mm de espesor, resistencia térmica 0,85 m²K/W, conductividad térmica 0,034 W/(mK), 200 kPa de resistencia a compresión, factor de resistencia a la difusión del vapor de agua 150, calor específico 1400 J/kgK, Euroclase E de reacción al fuego; de aplicación en cielos rasos agroalimentarios, fachadas y trasdosados. |  |  | 1.05 | 4.94 | 5.19
mt16pki020a | Ud | Fijación mecánica para el anclaje de paneles aislantes rígidos. |  |  | 8 | 0.43 | 3.44
mo015 | h | Montador de cielos rasos. |  |  | 0.25 | 3.79 | 0.95
mo082 | h | Ayudante montador de cielos rasos. |  |  | 0.25 | 2.32 | 0.58
| % | Medios auxiliares |  |  | 2 | 10.16 | 0.2
| % | Costes indirectos |  |  | 3 | 10.36 | 0.31
[6 empty] | Total: | 10.67