## Hoja 1
UXC010 | m² | Piso continuo de hormigón impreso, para exteriores.
Piso continuo de hormigón impreso, con juntas, de 10 cm de espesor, realizado con hormigón f'c=170 kg/cm² (17 MPa), clase de exposición F0 S0 P0 C0, tamaño máximo del agregado 19 mm, consistencia blanda, preparado en obra y vaciado con medios manuales, extendido y vibrado manual mediante regla vibrante; coloreado y endurecido superficialmente mediante espolvoreo con mortero decorativo de rodadura para piso de hormigón, color blanco, rendimiento 4,5 kg/m²; acabado impreso en relieve previa aplicación de desmoldeante en polvo, color burdeos; y capa de sellado final con resina impermeabilizante. El precio no incluye la base de la solera ni la ejecución y el sellado de las juntas.
Rubro |  | Unidad | Descripción | Cantidad | Costo unitario | Costo parcial
1 |  |  | Materiales
mt08aaa010a |  | m³ | Agua. | 0.022 | 1.83 | 0.04
mt01arg000c |  | m³ | Arena cribada. | 0.046 | 8.12 | 0.37
mt01arg001ci |  | m³ | Agregado grueso homogeneizado, de tamaño máximo 19 mm. | 0.081 | 12.57 | 1.02
mt08cem000c |  | kg | Cemento gris en sacos. | 36.12 | 0.17 | 6.14
mt08adt030 |  | l | Aditivo plastificante para la reducción del agua de amasado del hormigón. | 0.181 | 2.73 | 0.49
mt09wnc011ba |  | kg | Mortero decorativo de rodadura para piso de hormigón, color blanco, compuesto de cemento, agregados de sílice, aditivos orgánicos y pigmentos. | 4.5 | 0.53 | 2.39
mt09wnc020f |  | kg | Desmoldeante en polvo, color burdeos, aplicado en pisos continuos de hormigón impreso, compuesto de cargas, pigmentos y aditivos orgánicos. | 0.2 | 6.67 | 1.33
mt09wnc030a |  | kg | Resina impermeabilizante, para el curado y sellado de pisos continuos de hormigón impreso, compuesta de resina sintética en dispersión acuosa y aditivos específicos. | 0.25 | 11.44 | 2.86
|  |  |  | Subtotal materiales: |  | 14.64
2 |  |  | Equipo y maquinaria
mq06vib020 |  | h | Regla vibrante de 3 m. | 0.019 | 5.69 | 0.11
mq08lch040 |  | h | Hidrolimpiadora a presión. | 0.174 | 5.6 | 0.97
|  |  |  | Subtotal equipo y maquinaria: |  | 1.08
3 |  |  | Mano de obra
mo041 |  | h | Albañil de obra civil. | 0.333 | 10.34 | 3.44
mo087 |  | h | Ayudante de albañil de obra civil. | 0.417 | 6.62 | 2.76
|  |  |  | Subtotal mano de obra: |  | 6.2
4 |  |  | Herramienta menor
|  | % | Herramienta menor | 2 | 21.92 | 0.44
Coste de mantenimiento decenal: $ 2,46 en los primeros 10 años. |  |  |  | Costos directos (1+2+3+4): |  | 22.36