## Hoja 1
AUZ015 | m | Zanja drenante en perímetro de muro en contacto con el terreno.
Zanja drenante en perímetro de muro en contacto con el terreno, de 45 cm de altura y 70 cm de anchura, con una pendiente mínima del 0,50%, para captación de las aguas que se filtran a través de la superficie del terreno, en cuyo fondo se dispone un tubo ranurado de PVC de doble pared, la exterior corrugada y la interior lisa, color teja RAL 8023, con ranurado a lo largo de un arco de 220° en el valle del corrugado, para drenaje, rigidez anular nominal 4 kN/m², de 200 mm de diámetro nominal, 182,4 mm de diámetro interior, longitud nominal 6 m, unión por copa con junta elástica de EPDM, colocado sobre solera de hormigón simple f'c=210 kg/cm² (21 MPa), clase de exposición F0 S0 P0 C0, tamaño máximo del agregado 19 mm, consistencia blanda, de 10 cm de espesor, en forma de cuna para recibir el tubo y formar las pendientes, con relleno de 25 cm a cada lado del tubo y relleno superior de 25 cm por encima de la generatriz superior del tubo con grava filtrante sin clasificar, todo ello envuelto en un geotextil no tejido compuesto por fibras de poliéster unidas por agujeteado, con una resistencia a la tracción longitudinal de 1,63 kN/m, una resistencia a la tracción transversal de 2,08 kN/m, una apertura de cono a la prueba de perforación dinámica según ISO 13433 inferior a 27 mm, resistencia CBR a punzonamiento 0,4 kN y una masa superficial de 200 g/m². Incluso lubricante para montaje. El precio no incluye la excavación ni el relleno principal.
Rubro |  |  | Unidad | Descripción | Cantidad | Costo unitario | Costo parcial
1 |  |  |  | Materiales
mt10hmf050ade |  |  | m³ | Hormigón simple f'c=210 kg/cm² (21 MPa), clase de exposición F0 S0 P0 C0, tamaño máximo del agregado 19 mm, consistencia blanda, premezclado en planta, según NEC-11 y ACI 318. | 0.066 | 95.33 | 6.29
mt11tdv015g |  |  | m | Tubo ranurado de PVC de doble pared, la exterior corrugada y la interior lisa, color teja RAL 8023, con ranurado a lo largo de un arco de 220° en el valle del corrugado, para drenaje, rigidez anular nominal 4 kN/m², de 200 mm de diámetro nominal, 182,4 mm de diámetro interior, longitud nominal 6 m, unión por copa con junta elástica de EPDM. | 1.02 | 24.81 | 25.31
mt11ade100a |  |  | kg | Lubricante para unión mediante junta elástica de tubos y accesorios. | 0.005 | 30.04 | 0.15
mt01ard030b |  |  | t | Grava filtrante sin clasificar. | 0.425 | 25.54 | 10.85
mt14gsa020ce |  |  | m² | Geotextil no tejido compuesto por fibras de poliéster unidas por agujeteado, con una resistencia a la tracción longitudinal de 1,63 kN/m, una resistencia a la tracción transversal de 2,08 kN/m, una apertura de cono a la prueba de perforación dinámica según ISO 13433 inferior a 27 mm, resistencia CBR a punzonamiento 0,4 kN y una masa superficial de 200 g/m². | 2.53 | 1.31 | 3.31
[5 empty] | Subtotal materiales: |  | 45.91
2 |  |  |  | Equipo y maquinaria
mq04dua020b |  |  | h | Dumper de descarga frontal de 2 t de carga útil. | 0.033 | 11.23 | 0.37
mq02rop020 |  |  | h | Pisón vibrante de guiado manual, de 80 kg, con placa de 30x30 cm, tipo rana. | 0.066 | 4.24 | 0.28
[5 empty] | Subtotal equipo y maquinaria: |  | 0.65
3 |  |  |  | Mano de obra
mo020 |  |  | h | Albañil. | 0.185 | 10.34 | 1.91
mo112 |  |  | h | Peón especializado. | 0.432 | 6.48 | 2.8
[5 empty] | Subtotal mano de obra: |  | 4.71
4 |  |  |  | Herramienta menor
|  |  | % | Herramienta menor | 2 | 51.27 | 1.03
Coste de mantenimiento decenal: $ 1,57 en los primeros 10 años. |  |  |  |  | Costos directos (1+2+3+4): |  | 52.3