## Hoja 1
MPR005 | m² | Piso continuo de microcemento.
Piso continuo de microcemento, de 3 mm de espesor, realizado sobre superficie absorbente. IMPRIMACIÓN: a base de resinas sintéticas en dispersión acuosa, diluida en dos partes de agua. CAPA BASE: microcemento monocomponente, color blanco, en dos capas, (1 kg/m² cada capa) y malla de fibra de vidrio antiálcalis, de 80 g/m² de masa superficial. CAPA DECORATIVA: microcemento monocomponente, textura lisa, color blanco, en dos capas, (0,3 kg/m² cada capa). CAPA DE SELLADO: imprimación selladora transpirable y dos manos de sellador de poliuretano alifático, sin disolventes, acabado brillante. El precio no incluye la superficie soporte.
Rubro |  |  | Unidad | Descripción | Cantidad | Costo unitario | Costo parcial
1 |  |  |  | Materiales
mt28mcm070k |  |  | l | Imprimación monocomponente, diluida en dos partes de agua, a base de resinas sintéticas en dispersión acuosa, para regularizar la porosidad y mejorar la adherencia de los soportes absorbentes y no absorbentes, para aplicar con rodillo. | 0.135 | 13.29 | 1.79
mt28mcm060e |  |  | m² | Malla de fibra de vidrio antiálcalis, de 80 g/m² de masa superficial y de 1x50 m, para armar microcementos. | 1.05 | 2.18 | 2.29
mt28mcm080mW1e |  |  | kg | Microcemento monocomponente, color blanco, compuesto de cemento, agregados seleccionados y aditivos, de gran dureza, adherencia y flexibilidad, como capa base, previo amasado con agua, para aplicar con llana. | 2 | 5.19 | 10.38
mt28mcm080nW1d |  |  | kg | Microcemento monocomponente, textura lisa, color blanco, compuesto de cemento, agregados seleccionados y aditivos, de gran dureza, adherencia y flexibilidad, como capa decorativa, previo amasado con agua, para aplicar con llana. | 0.6 | 5.19 | 3.11
mt08aaa010a |  |  | m³ | Agua. | 0.004 | 1.83 | 0.01
mt28mcm090d |  |  | l | Imprimación selladora transpirable con resinas acrílicas en dispersión acuosa, para aplicar con brocha. | 0.12 | 17.55 | 2.11
mt28mcm100p |  |  | l | Sellador de poliuretano alifático de dos componentes, sin disolventes, acabado brillante, para aplicar con brocha o rodillo. | 0.12 | 49.19 | 5.9
[5 empty] | Subtotal materiales: |  | 25.59
2 |  |  |  | Mano de obra
mo020 |  |  | h | Albañil. | 0.907 | 11.11 | 10.08
mo113 |  |  | h | Peón de albañil. | 1.619 | 6.85 | 11.09
[5 empty] | Subtotal mano de obra: |  | 21.17
3 |  |  |  | Herramienta menor
|  |  | % | Herramienta menor | 2 | 46.76 | 0.94
Coste de mantenimiento decenal: $ 10,02 en los primeros 10 años. |  |  |  |  | Costos directos (1+2+3): |  | 47.7