## Hoja 1
NIV010 | m² | Impermeabilización de cubierta de vertedero, con geotextil y geomembrana.
Impermeabilización de cubierta de vertedero, con geomembrana homogénea de policloruro de vinilo plastificado (PVC-P), de 1,2 mm de espesor, color gris, con una densidad de 1240 kg/m³ según ISO 1183 y resistencia CBR a punzonamiento de 1,8 kN según ISO 12236, colocada con solapes, sin adherir al soporte, y protegida en ambas caras con una capa antipunzonante de geotextil de polipropileno, (120 g/m²).
Rubro |  |  | Unidad | Descripción | Cantidad | Costo unitario | Costo parcial
1 |  |  |  | Materiales
mt14gso030aaae |  |  | m² | Geotextil no tejido sintético, termosoldado, de polipropileno, con una resistencia a la tracción longitudinal de 8 kN/m, una resistencia a la tracción transversal de 10,1 kN/m, una apertura de cono a la prueba de perforación dinámica según ISO 13433 inferior a 40 mm, resistencia CBR a punzonamiento 0,3 kN y una masa superficial de 120 g/m². | 2.2 | 1.52 | 3.34
mt15dag010a |  |  | m² | Geomembrana homogénea de policloruro de vinilo plastificado (PVC-P), de 1,2 mm de espesor, color gris, con una densidad de 1240 kg/m³ según ISO 1183 y resistencia CBR a punzonamiento de 1,8 kN según ISO 12236, suministrada en rollos de 2,05 m de anchura y 150 m de longitud. | 1.1 | 12.58 | 13.84
[5 empty] | Subtotal materiales: |  | 17.18
2 |  |  |  | Mano de obra
mo029 |  |  | h | Aplicador de láminas impermeabilizantes. | 0.296 | 10.34 | 3.06
mo067 |  |  | h | Ayudante aplicador de láminas impermeabilizantes. | 0.296 | 6.62 | 1.96
[5 empty] | Subtotal mano de obra: |  | 5.02
3 |  |  |  | Herramienta menor
|  |  | % | Herramienta menor | 2 | 22.2 | 0.44
Coste de mantenimiento decenal: $ 1,13 en los primeros 10 años. |  |  |  |  | Costos directos (1+2+3): |  | 22.64