## Hoja 1
NAC010 | m² |  | Aislamiento termoacústico exterior de ductos metálicos.
Aislamiento termoacústico exterior para ducto metálico circular de climatización, realizado con manta de lana de vidrio Iber Cover "ISOVER", revestida por una de sus caras con un complejo kraft-aluminio que actúa como barrera de vapor, de 50 mm de espesor, resistencia térmica 1,25 m²K/W, conductividad térmica 0,04 W/(mK), fijado con cinta autoadhesiva de aluminio. Incluso cinta autoadhesiva de aluminio para el sellado de juntas.
Rubro |  | Unidad |  | Descripción | Cantidad | Costo unitario | Costo parcial
1 |  |  |  | Materiales
mt42coi100cf |  | m² |  | Manta de lana de vidrio Iber Cover "ISOVER", revestida por una de sus caras con un complejo kraft-aluminio que actúa como barrera de vapor, de 50 mm de espesor, resistencia térmica 1,25 m²K/W, conductividad térmica 0,04 W/(mK), Euroclase B-s1, d0 de reacción al fuego, con código de designación MW-EN 14303-T2-MV1. | 1.1 | 6.8 | 7.48
mt42con020 |  | m |  | Cinta autoadhesiva de aluminio, de 50 micras de espesor y 65 mm de anchura, a base de resinas acrílicas, para el sellado y fijación del aislamiento. | 1.5 | 0.27 | 0.41
[5 empty] | Subtotal materiales: |  | 7.89
2 |  |  |  | Mano de obra
mo054 |  | h |  | Colocador de aislantes. | 0.112 | 11.41 | 1.28
mo101 |  | h |  | Ayudante colocador de aislantes. | 0.112 | 7.12 | 0.8
[5 empty] | Subtotal mano de obra: |  | 2.08
3 |  |  |  | Herramienta menor
|  | % |  | Herramienta menor | 2 | 9.97 | 0.2
Coste de mantenimiento decenal: $ 0,51 en los primeros 10 años. |  |  |  |  | Costos directos (1+2+3): |  | 10.17