## Hoja 1
NBP022 | m² | Aislamiento acústico a ruido aéreo, en tabique de placas, con paneles entre montantes y láminas viscoelásticas entre placas.
Aislamiento acústico a ruido aéreo, en tabique de placas, realizado con panel autoportante de lana mineral Arena de alta densidad, Arena Plaver "ISOVER", de 40 mm de espesor, no revestido, resistencia térmica 1,25 m²K/W, conductividad térmica 0,032 W/(mK), colocado entre los montantes de la estructura portante; y lámina viscoelástica de alta densidad, de 2 mm de espesor, adherida entre las placas con adhesivo de cloropreno, de base solvente monocomponente.
Rubro |  | Unidad | Descripción | Cantidad | Costo unitario | Costo parcial
1 |  |  | Materiales
mt16lvi030abea |  | m² | Panel autoportante de lana mineral Arena de alta densidad, Arena Plaver "ISOVER", de 40 mm de espesor, no revestido, resistencia térmica 1,25 m²K/W, conductividad térmica 0,032 W/(mK), Euroclase A2-s1, d0 de reacción al fuego, capacidad de absorción de agua a corto plazo <=1 kg/m² y factor de resistencia a la difusión del vapor de agua 1. | 1.05 | 16.89 | 17.73
mt16npg030a |  | m² | Lámina viscoelástica de alta densidad, de 2 mm de espesor; con 65 dB de índice global de reducción acústica, Rw. | 2.1 | 5.71 | 11.99
mt18dww020a |  | l | Adhesivo de cloropreno, de base solvente monocomponente. | 0.3 | 9.46 | 2.84
|  |  |  | Subtotal materiales: |  | 32.56
2 |  |  | Mano de obra
mo054 |  | h | Colocador de aislantes. | 0.224 | 10.62 | 2.38
mo101 |  | h | Ayudante colocador de aislantes. | 0.224 | 6.62 | 1.48
|  |  |  | Subtotal mano de obra: |  | 3.86
3 |  |  | Herramienta menor
|  | % | Herramienta menor | 2 | 36.42 | 0.73
Coste de mantenimiento decenal: $ 0,74 en los primeros 10 años. |  |  |  | Costos directos (1+2+3): |  | 37.15