## Hoja 1
QDA030 | m² |  | Cubierta plana no transitable, no ventilada, autoprotegida, tipo convencional. Impermeabilización con láminas de poliolefinas, tipo monocapa.
Cubierta plana no transitable, no ventilada, autoprotegida, tipo convencional, pendiente del 1% al 15%. FORMACIÓN DE PENDIENTES: mediante encintado de limatesas, limahoyas y juntas con maestras de ladrillo cerámico hueco doble y capa de arcilla expandida, vertida en seco y consolidada en su superficie con lechada de cemento, proporcionando una resistencia a compresión de 1 MPa y con una conductividad térmica de 0,087 W/(mK), con espesor medio de 10 cm; con capa de regularización de mortero de cemento, confeccionado en obra, dosificación 1:6 de 4 cm de espesor, acabado fratasado; AISLAMIENTO TÉRMICO: panel rígido de lana de roca hidrofugada, Ixxo "ISOVER", revestido por una de sus caras con oxiasfalto y film de polipropileno termofusible, de 40 mm de espesor, resistencia térmica 1 m²K/W, conductividad térmica 0,039 W/(mK); IMPERMEABILIZACIÓN: tipo monocapa, adherida, formada por una lámina impermeabilizante flexible tipo EVAC, compuesta de una doble hoja de poliolefina termoplástica con acetato de vinil etileno, revestida por una de sus caras con papel de aluminio y por la otra cara con fibras de poliéster no tejidas, de 0,8 mm de espesor y 670 g/m², fijada al soporte en toda su superficie mediante adhesivo cementoso mejorado C2 E, juntas con banda de refuerzo autoadhesiva, y solapes fijados con adhesivo cementoso mejorado C2 E S1. El precio no incluye la ejecución y el sellado de las juntas ni la ejecución de remates en los encuentros con paramentos y desagües.
Rubro |  | Unidad |  | Descripción | Cantidad | Costo unitario | Costo parcial
1 |  |  |  | Materiales
mt04lvc010c |  | Ud |  | Ladrillo cerámico hueco doble, para revestir, 24x11,5x9 cm, densidad 780 kg/m³. | 3 | 0.38 | 1.14
mt01arl030a |  | m³ |  | Arcilla expandida, suministrada en sacos. | 0.1 | 195.92 | 19.59
mt09lec020b |  | m³ |  | Lechada de cemento CEM II/B-P 32,5 N 1/3. | 0.01 | 133.39 | 1.33
mt16pea020b |  | m² |  | Panel rígido de poliestireno expandido, mecanizado lateral recto, de 20 mm de espesor, resistencia térmica 0,55 m²K/W, conductividad térmica 0,036 W/(mK), para junta de dilatación. | 0.01 | 1.89 | 0.02
mt08aaa010a |  | m³ |  | Agua. | 0.008 | 1.83 | 0.01
mt01arg005a |  | t |  | Arena de cantera, para mortero preparado en obra. | 0.065 | 24.41 | 1.59
mt08cem000c |  | kg |  | Cemento gris en sacos. | 10 | 0.17 | 1.7
mt16lri030oa |  | m² |  | Panel rígido de lana de roca hidrofugada, Ixxo "ISOVER", revestido por una de sus caras con oxiasfalto y film de polipropileno termofusible, de 40 mm de espesor, resistencia térmica 1 m²K/W, conductividad térmica 0,039 W/(mK), Euroclase F de reacción al fuego. | 1.05 | 24.97 | 26.22
mt09mcr250a |  | kg |  | Adhesivo cementoso mejorado, C2 E, con tiempo abierto ampliado, para la fijación de geomembranas, compuesto por cementos especiales, agregados seleccionados y resinas sintéticas. | 4 | 0.83 | 3.32
mt15rev220a |  | m² |  | Lámina impermeabilizante flexible tipo EVAC, compuesta de una doble hoja de poliolefina termoplástica con acetato de vinil etileno, revestida por una de sus caras con papel de aluminio y por la otra cara con fibras de poliéster no tejidas, de 0,8 mm de espesor y 670 g/m², suministrada en rollos de 1,5 m de anchura y 30 m de longitud. | 1.1 | 19.41 | 21.35
mt09mcr250b |  | kg |  | Adhesivo cementoso mejorado, C2 E S1, con tiempo abierto ampliado y gran deformabilidad, para la fijación de solapes de geomembranas, compuesto por cementos especiales, agregados seleccionados y resinas sintéticas. | 0.3 | 3.55 | 1.07
mt15rev221a |  | m |  | Banda de refuerzo autoadhesiva de aluminio, de 10 cm de anchura, suministrada en rollos de 10 m de longitud, para lámina impermeabilizante flexible tipo EVAC. | 0.1 | 6.47 | 0.65
[5 empty] | Subtotal materiales: |  | 77.99
2 |  |  |  | Equipo y maquinaria
mq06hor010 |  | h |  | Concretera eléctrica con una capacidad de amasado de 160 l. | 0.032 | 3.75 | 0.12
[5 empty] | Subtotal equipo y maquinaria: |  | 0.12
3 |  |  |  | Mano de obra
mo020 |  | h |  | Albañil. | 0.11 | 10.34 | 1.14
mo113 |  | h |  | Peón de albañil. | 0.503 | 6.38 | 3.21
mo029 |  | h |  | Aplicador de láminas impermeabilizantes. | 0.123 | 10.34 | 1.27
mo067 |  | h |  | Ayudante aplicador de láminas impermeabilizantes. | 0.123 | 6.62 | 0.81
mo054 |  | h |  | Colocador de aislantes. | 0.061 | 10.62 | 0.65
mo101 |  | h |  | Ayudante colocador de aislantes. | 0.061 | 6.62 | 0.4
[5 empty] | Subtotal mano de obra: |  | 7.48
4 |  |  |  | Herramienta menor
|  | % |  | Herramienta menor | 2 | 85.59 | 1.71
Coste de mantenimiento decenal: $ 19,56 en los primeros 10 años. |  |  |  |  | Costos directos (1+2+3+4): |  | 87.3