## Hoja 1
EHM010 | m³ |  | Muro de hormigón.
Muro de hormigón armado encofrado a dos caras, de hasta 3 m de altura, espesor 30 cm, superficie plana, realizado con hormigón f'c=210 kg/cm² (21 MPa), clase de exposición F0 S0 P0 C0, tamaño máximo del agregado 12,5 mm, consistencia blanda, preparado en obra, y vaciado con medios manuales, y acero Grado 60 (fy=4200 kg/cm²), con una cuantía aproximada de 50 kg/m³, ejecutado en condiciones complejas; montaje y desmontaje de sistema de encofrado con acabado para revestir, realizado con paneles metálicos modulares, amortizables en 150 usos. Incluso alambre de atar, separadores, pasamuros para paso de los tensores y líquido desencofrante MasterFinish RL 294 "MBCC de Sika", para evitar la adherencia del hormigón al encofrado. El precio incluye el figurado del acero (corte y doblado) y el armado en el lugar definitivo de su colocación en obra.
Rubro |  | Unidad |  | Descripción | Cantidad | Costo unitario | Costo parcial
1 |  |  |  | Materiales
mt08eme070a |  | m² |  | Paneles metálicos modulares, para encofrar muros de hormigón de hasta 3 m de altura. | 0.044 | 243.74 | 10.72
mt08eme075j |  | Ud |  | Estructura soporte de sistema de encofrado vertical, para muros de hormigón a dos caras, de hasta 3 m de altura, formada por tornapuntas metálicos para estabilización y aplomado de la superficie encofrante. | 0.044 | 335.15 | 14.75
mt08dba010g |  | l |  | Agente desmoldeante, a base de aceites especiales, emulsionable en agua MasterFinish RL 294 "MBCC de Sika", para encofrados metálicos, fenólicos o de madera. | 0.2 | 2.27 | 0.45
mt08var204 |  | Ud |  | Pasamuros de PVC para paso de los tensores del encofrado, de varios diámetros y longitudes. | 2.667 | 1.64 | 4.37
mt07aco020d |  | Ud |  | Separador homologado para muros. | 8 | 0.08 | 0.64
mt07aco060d |  | kg |  | Acero en barras corrugadas, Grado 60 (fy=4200 kg/cm²), de varios diámetros, según NTE-INEN-2167 y ASTM A 706. | 51 | 1.45 | 73.95
mt08var050 |  | kg |  | Alambre galvanizado para atar, de 1,30 mm de diámetro. | 0.65 | 1.83 | 1.19
mt08aaa010a |  | m³ |  | Agua. | 0.252 | 1.83 | 0.46
mt01arg000c |  | m³ |  | Arena cribada. | 0.574 | 8.12 | 4.66
mt01arg001ce |  | m³ |  | Agregado grueso homogeneizado, de tamaño máximo 12,5 mm. | 0.574 | 13.52 | 7.76
mt08cem000c |  | kg |  | Cemento gris en sacos. | 449.434 | 0.17 | 76.4
mt08adt030 |  | l |  | Aditivo plastificante para la reducción del agua de amasado del hormigón. | 2.247 | 2.73 | 6.13
[5 empty] | Subtotal materiales: |  | 201.48
2 |  |  |  | Equipo y maquinaria
mq06hor010 |  | h |  | Concretera eléctrica con una capacidad de amasado de 160 l. | 0.63 | 3.75 | 2.36
[5 empty] | Subtotal equipo y maquinaria: |  | 2.36
3 |  |  |  | Mano de obra
mo044 |  | h |  | Encofrador. | 1.85 | 10.75 | 19.89
mo091 |  | h |  | Ayudante encofrador. | 2.018 | 6.89 | 13.9
mo043 |  | h |  | Fierrero. | 0.493 | 10.75 | 5.3
mo090 |  | h |  | Ayudante fierrero. | 0.628 | 6.89 | 4.33
mo113 |  | h |  | Peón de albañil. | 1.177 | 6.38 | 7.51
mo112 |  | h |  | Peón especializado. | 1.233 | 6.48 | 7.99
mo045 |  | h |  | Maestro de estructura mayor, en el proceso de hormigonado. | 0.28 | 10.75 | 3.01
mo092 |  | h |  | Ayudante estructurista, en el proceso de hormigonado. | 1.121 | 6.89 | 7.72
[5 empty] | Subtotal mano de obra: |  | 69.65
4 |  |  |  | Herramienta menor
|  | % |  | Herramienta menor | 2 | 273.49 | 5.47
Coste de mantenimiento decenal: $ 11,16 en los primeros 10 años. |  |  |  |  | Costos directos (1+2+3+4): |  | 278.96