## Hoja 1
ROH010 | m² |  | Pintura apta para estar en contacto con agua potable.
Aplicación manual de dos manos de revestimiento sintético elástico impermeabilizante bicomponente a base de resinas de poliuretano alifático, sin disolventes, MasterSeal M 808 "MBCC de Sika", con certificado de potabilidad, color gris, limpieza y preparación de la superficie a pintar, mediante proyección en seco de chorro de partículas de material abrasivo, hasta alcanzar un grado de preparación Sa2 según ISO 8501-1, obteniendo una rugosidad mínima de 50 micras, (rendimiento: 0,25 kg/m² cada mano), sobre superficies de acero en contacto con agua potable.
Rubro |  | Unidad |  | Descripción | Cantidad | Costo unitario | Costo parcial
1 |  |  |  | Materiales
mt08lim010a |  | kg |  | Abrasivo para limpieza mediante chorro a presión, formado por partículas de silicato de aluminio. | 2.625 | 0.31 | 0.81
mt15bas280c |  | kg |  | Revestimiento sintético elástico impermeabilizante bicomponente a base de resinas de poliuretano alifático, sin disolventes, MasterSeal M 808 "MBCC de Sika", con certificado de potabilidad, color gris, permeable al vapor de agua, con alta resistencia a los agentes químicos y resistencia a la intemperie. | 0.5 | 20.6 | 10.3
[5 empty] | Subtotal materiales: |  | 11.11
2 |  |  |  | Equipo y maquinaria
mq08lch010 |  | h |  | Equipo de chorro de arena a presión. | 0.26 | 3.48 | 0.9
mq08gel010k |  | h |  | Grupo electrógeno insonorizado, trifásico, de 45 kVA de potencia. | 0.26 | 5.85 | 1.52
[5 empty] | Subtotal equipo y maquinaria: |  | 2.42
3 |  |  |  | Mano de obra
mo038 |  | h |  | Pintor. | 0.168 | 10.34 | 1.74
mo076 |  | h |  | Ayudante pintor. | 0.168 | 6.62 | 1.11
mo112 |  | h |  | Peón especializado. | 0.292 | 6.48 | 1.89
mo113 |  | h |  | Peón de albañil. | 0.292 | 6.38 | 1.86
[5 empty] | Subtotal mano de obra: |  | 6.6
4 |  |  |  | Herramienta menor
|  | % |  | Herramienta menor | 2 | 20.13 | 0.4
Coste de mantenimiento decenal: $ 11,64 en los primeros 10 años. |  |  |  |  | Costos directos (1+2+3+4): |  | 20.53