## Hoja 1
EHO210 | m² |  | Impregnación hidrófuga, para la protección del hormigón o mortero frente a la humedad, la intemperie y las heladas.
Aplicación manual de una mano de impregnación hidrófuga y oleófuga, MasterProtect H 305 "MBCC de Sika", (rendimiento: 0,2 l/m²), para la protección del hormigón o mortero frente a la humedad, la intemperie y las heladas.
Rubro |  | Unidad |  | Descripción | Cantidad | Costo unitario | Costo parcial
1 |  |  |  | Materiales
mt27tsb030d |  | l |  | Impregnación hidrófuga y oleófuga, MasterProtect H 305 "MBCC de Sika", incolora, a base de alcoxisilano de alquilo en base acuosa, sin disolventes, con una profundidad media de penetración de 6,8 mm, repelente del agua y la suciedad, con propiedades tixotrópicas, permeable al vapor de agua, antimoho y antiverdín, con efecto preventivo de las eflorescencias y con resistencia a los rayos UV y a los álcalis, para aplicación sobre superficies de hormigón, mortero, ladrillo cerámico o piedra natural. | 0.2 | 9.25 | 1.85
[5 empty] | Subtotal materiales: |  | 1.85
2 |  |  |  | Mano de obra
mo038 |  | h |  | Pintor. | 0.414 | 10.34 | 4.28
[5 empty] | Subtotal mano de obra: |  | 4.28
3 |  |  |  | Herramienta menor
|  | % |  | Herramienta menor | 2 | 6.13 | 0.12
Coste de mantenimiento decenal: $ 0,75 en los primeros 10 años. |  |  |  |  | Costos directos (1+2+3): |  | 6.25