## Hoja 1
QAF022 | m | Encuentro de cubierta plana transitable, no ventilada con paramento vertical. Impermeabilización con láminas de PVC.
Encuentro de cubierta plana transitable, no ventilada, con piso fijo, tipo invertida con paramento vertical; mediante la realización de un retranqueo perimetral de más de 5 cm con respecto al paramento vertical y de más de 20 cm de altura sobre la protección de la cubierta, relleno con mortero de cemento, confeccionado en obra, dosificación 1:8 colocado sobre la impermeabilización formada por: banda de terminación de 50 cm de desarrollo con lámina impermeabilizante flexible de PVC-P, (fv), de 1,2 mm de espesor, con armadura de velo de fibra de vidrio, colocada suelta sobre la capa separadora, fijada en solapes mediante soldadura termoplástica, y en los bordes soldada a perfiles colaminados de lámina metálica y PVC-P; acabado con un revestimiento de barrederas de gres rústico, de 7 cm, 3 €/m colocados con junta abierta (separación entre 3 y 15 mm), en capa fina con adhesivo cementoso de fraguado normal, C1 sin ninguna característica adicional, color gris y rejuntados con mortero de juntas cementoso mejorado, con absorción de agua reducida y resistencia elevada a la abrasión tipo CG 2 W A, color blanco, para juntas de 2 a 15 mm. Incluso, complementos de refuerzo en tratamiento de puntos singulares mediante el uso de piezas especiales para la resolución de ángulos internos y externos.
Rubro |  |  | Unidad | Descripción | Cantidad | Costo unitario | Costo parcial
1 |  |  |  | Materiales
mt15dac010a |  |  | m² | Lámina impermeabilizante flexible de PVC-P, (fv), de 1,2 mm de espesor, con armadura de velo de fibra de vidrio. | 0.5 | 14.44 | 7.22
mt15dan020z |  |  | m | Perfil colaminado de lámina de acero y PVC-P, plano, para remate de impermeabilización en los extremos de las láminas de PVC-P y en encuentros con elementos verticales. | 1 | 3.68 | 3.68
mt08aaa010a |  |  | m³ | Agua. | 0.006 | 1.83 | 0.01
mt01arg005a |  |  | t | Arena de cantera, para mortero preparado en obra. | 0.021 | 24.41 | 0.51
mt08cem000c |  |  | kg | Cemento gris en sacos. | 2.368 | 0.17 | 0.4
mt09mcr021g |  |  | kg | Adhesivo cementoso de fraguado normal, C1, color gris. | 0.24 | 0.41 | 0.1
mt18rcr010a300 |  |  | m | Barredera cerámica de gres rústico, de 7 cm de anchura, $ 3,00/m. | 1.05 | 3.21 | 3.37
mt09mcp020bB |  |  | kg | Mortero de juntas cementoso mejorado, con absorción de agua reducida y resistencia elevada a la abrasión, tipo CG2 W A, color blanco, para juntas de 2 a 15 mm, a base de cemento de alta resistencia, agregados seleccionados, aditivos especiales y pigmentos, con efecto antimoho, antiverdín y preventivo de las eflorescencias, hidrorrepelente, especial para rejuntado de todo tipo de piezas cerámicas y piedras naturales en zonas de proliferación de microorganismos. | 0.01 | 1.73 | 0.02
[5 empty] | Subtotal materiales: |  | 15.31
2 |  |  |  | Equipo y maquinaria
mq06hor010 |  |  | h | Concretera eléctrica con una capacidad de amasado de 160 l. | 0.013 | 3.75 | 0.05
[5 empty] | Subtotal equipo y maquinaria: |  | 0.05
3 |  |  |  | Mano de obra
mo029 |  |  | h | Aplicador de láminas impermeabilizantes. | 0.112 | 10.34 | 1.16
mo067 |  |  | h | Ayudante aplicador de láminas impermeabilizantes. | 0.112 | 6.62 | 0.74
mo113 |  |  | h | Peón de albañil. | 0.106 | 6.38 | 0.68
mo023 |  |  | h | Colocador de pisos. | 0.207 | 10.34 | 2.14
[5 empty] | Subtotal mano de obra: |  | 4.72
4 |  |  |  | Herramienta menor
|  |  | % | Herramienta menor | 2 | 20.08 | 0.4
Coste de mantenimiento decenal: $ 5,73 en los primeros 10 años. |  |  |  |  | Costos directos (1+2+3+4): |  | 20.48