## Hoja 1
RBA060 | m² |  | Capa de terminación de revoque de mortero de cal sobre capa base, en paramento interior.
Capa de terminación de revoque de mortero de cal, resistencia a compresión de 0,4 a 2,5 N/mm², absorción de agua por capilaridad menor de 0,2 kg/m² min½, color a elegir, de 10 mm de espesor, con acabado liso lavado, aplicado manualmente, sobre capa base de mortero, en paramento interior vertical, de hasta 3 m de altura. El precio incluye la protección de los elementos del entorno que puedan verse afectados durante los trabajos y la resolución de puntos singulares, pero no incluye la capa base de mortero.
Rubro |  | Unidad |  | Descripción | Cantidad | Costo unitario | Costo parcial
1 |  |  |  | Materiales
mt08aaa010a |  | m³ |  | Agua. | 0.005 | 1.83 | 0.01
mt28moc030b |  | kg |  | Mortero de cal, resistencia a compresión de 0,4 a 2,5 N/mm², absorción de agua por capilaridad menor de 0,2 kg/m² min½, para uso en interiores o en exteriores, color a elegir, compuesto de cal aérea, pigmentos minerales y aditivos orgánicos e inorgánicos, suministrado en sacos. | 16 | 0.64 | 10.24
mt27wav020a |  | m |  | Cinta adhesiva de pintor, de 25 mm de anchura. | 1 | 0.14 | 0.14
[5 empty] | Subtotal materiales: |  | 10.39
2 |  |  |  | Mano de obra
mo039 |  | h |  | Revocador. | 0.569 | 10.34 | 5.88
mo111 |  | h |  | Peón revocador. | 0.291 | 6.59 | 1.92
[5 empty] | Subtotal mano de obra: |  | 7.8
3 |  |  |  | Herramienta menor
|  | % |  | Herramienta menor | 4 | 18.19 | 0.73
Coste de mantenimiento decenal: $ 0,83 en los primeros 10 años. |  |  |  |  | Costos directos (1+2+3): |  | 18.92