## Hoja 1
RBI010 | m² |  | Revestimiento continuo de paramentos con micromortero de cal.
Revestimiento continuo de paramentos con micromortero, de 3 a 4 mm de espesor, realizado sobre superficie absorbente. IMPRIMACIÓN: a base de copolímeros acrílicos en emulsión acuosa, sin diluir. CAPA BASE: micromortero de cal, compuesto por cal hidráulica natural, con resistencia a compresión de 5 a 15 N/mm², y agregados seleccionados con granulometría de hasta 600 micras, color blanco, con resina acrílica, en dos capas, (0,5 kg/m² cada capa). CAPA DECORATIVA: micromortero de cal, compuesto por cal hidráulica natural, con resistencia a compresión de 5 a 15 N/mm², y agregados seleccionados con granulometría de hasta 100 micras, color a elegir, con resina acrílica, en una capa, (0,1 kg/m²). CAPA DE SELLADO: imprimación a base de copolímeros acrílicos en emulsión acuosa, sin diluir y dos manos de barniz de poliuretano alifático monocomponente. El precio no incluye la superficie soporte.
Rubro |  | Unidad |  | Descripción | Cantidad | Costo unitario | Costo parcial
1 |  |  |  | Materiales
mt28mcn030a |  | l |  | Imprimación a base de copolímeros acrílicos en emulsión acuosa, sin diluir, para regularizar la porosidad y mejorar la adherencia de los soportes absorbentes, para aplicar con rodillo. | 0.2 | 9.58 | 1.92
mt28mcn040a |  | kg |  | Micromortero de cal, compuesto por cal hidráulica natural, con resistencia a compresión de 5 a 15 N/mm², y agregados seleccionados con granulometría de hasta 600 micras, color blanco, densidad 1200 kg/m³, resistencia a compresión 5 N/mm², sin sustancias orgánicas volátiles (VOC), suministrado en sacos. | 1 | 3.32 | 3.32
mt28mcn050a |  | l |  | Resina acrílica en base acuosa. | 0.385 | 9.58 | 3.69
mt28mcn040d |  | kg |  | Micromortero de cal, compuesto por cal hidráulica natural, con resistencia a compresión de 5 a 15 N/mm², y agregados seleccionados con granulometría de hasta 100 micras, color a elegir, densidad 800 kg/m³, resistencia a compresión 5 N/mm², sin sustancias orgánicas volátiles (VOC), suministrado en sacos. | 0.1 | 12.65 | 1.27
mt28mcn060a |  | l |  | Barniz de poliuretano alifático monocomponente, sin sustancias orgánicas volátiles (VOC). | 0.2 | 76.15 | 15.23
[5 empty] | Subtotal materiales: |  | 25.43
2 |  |  |  | Mano de obra
mo020 |  | h |  | Albañil. | 0.785 | 10.34 | 8.12
mo113 |  | h |  | Peón de albañil. | 1.402 | 6.38 | 8.94
[5 empty] | Subtotal mano de obra: |  | 17.06
3 |  |  |  | Herramienta menor
|  | % |  | Herramienta menor | 2 | 42.49 | 0.85
Coste de mantenimiento decenal: $ 8,84 en los primeros 10 años. |  |  |  |  | Costos directos (1+2+3): |  | 43.34