## Hoja 1
CHH010 | m³ | Hormigón ciclópeo.
Hormigón ciclópeo, realizado con hormigón f'c=170 kg/cm² (17 MPa), clase de exposición F0 S0 P0 C0, tamaño máximo del agregado 25 mm, consistencia blanda, preparado en obra y vaciado con medios manuales (60% de volumen) y piedra bola de 15 a 30 cm de diámetro (40% de volumen), para formación de cimentación.
Rubro |  |  | Unidad | Descripción | Cantidad | Costo unitario | Costo parcial
1 |  |  |  | Materiales
mt08aaa010a |  |  | m³ | Agua. | 0.135 | 1.84 | 0.25
mt01arg000c |  |  | m³ | Arena cribada. | 0.294 | 8.15 | 2.4
mt01arg001co |  |  | m³ | Agregado grueso homogeneizado, de tamaño máximo 25 mm. | 0.515 | 11.68 | 6.02
mt08cem000c |  |  | kg | Cemento gris en sacos. | 221.818 | 0.17 | 37.71
mt01arg100b |  |  | m³ | Piedra bola de 15 a 30 cm de diámetro. | 0.4 | 26.54 | 10.62
[5 empty] | Subtotal materiales: |  | 57
2 |  |  |  | Equipo y maquinaria
mq06hor010 |  |  | h | Concretera eléctrica con una capacidad de amasado de 160 l. | 0.459 | 3.78 | 1.74
[5 empty] | Subtotal equipo y maquinaria: |  | 1.74
3 |  |  |  | Mano de obra
mo045 |  |  | h | Maestro de estructura mayor, en el proceso de hormigonado. | 0.133 | 11.07 | 1.47
mo092 |  |  | h | Ayudante estructurista, en el proceso de hormigonado. | 0.133 | 7.09 | 0.94
mo113 |  |  | h | Peón de albañil. | 2.466 | 6.56 | 16.18
mo112 |  |  | h | Peón especializado. | 1.466 | 6.67 | 9.78
[5 empty] | Subtotal mano de obra: |  | 28.37
4 |  |  |  | Herramienta menor
|  |  | % | Herramienta menor | 2 | 87.11 | 1.74
Coste de mantenimiento decenal: $ 2,67 en los primeros 10 años. |  |  |  |  | Costos directos (1+2+3+4): |  | 88.85