## Hoja 1
FFP020 | m² | Hoja de partición interior, de mampostería de bloque de hormigón cara vista.
Hoja de partición interior, de 10 cm de espesor, de mampostería de bloque CV de hormigón, liso hidrófugo, color gris, 40x20x10 cm, resistencia normalizada R10 (10 N/mm²), con juntas horizontales y verticales de 10 mm de espesor, junta rehundida, recibida con mortero de cemento confeccionado en obra, con 250 kg/m³ de cemento, color gris, dosificación 1:6, suministrado en sacos.
Rubro |  | Unidad | Descripción | Cantidad | Costo unitario | Costo parcial
1 |  |  | Materiales
mt03bhe010aae |  | Ud | Bloque CV de hormigón, liso hidrófugo, color gris, 40x20x10 cm, resistencia normalizada R10 (10 N/mm²), densidad 1200 kg/m³; con el precio incrementado el 20% en concepto de piezas especiales: vigas de borde y medios. | 13 | 0.93 | 12.09
mt08aaa010a |  | m³ | Agua. | 0.004 | 1.84 | 0.01
mt01arg005a |  | t | Arena de cantera, para mortero preparado en obra. | 0.011 | 24.5 | 0.27
mt08cem000c |  | kg | Cemento gris en sacos. | 1.764 | 0.17 | 0.3
|  |  |  | Subtotal materiales: |  | 12.67
2 |  |  | Equipo y maquinaria
mq06hor010 |  | h | Concretera eléctrica con una capacidad de amasado de 160 l. | 0.006 | 3.78 | 0.02
|  |  |  | Subtotal equipo y maquinaria: |  | 0.02
3 |  |  | Mano de obra
mo021 |  | h | Albañil especializado en trabajos de mampostería. | 0.683 | 11.11 | 7.59
mo114 |  | h | Peón de albañil especializado en trabajos de mampostería. | 0.427 | 6.85 | 2.92
|  |  |  | Subtotal mano de obra: |  | 10.51
4 |  |  | Herramienta menor
|  | % | Herramienta menor | 2 | 23.2 | 0.46
Coste de mantenimiento decenal: $ 1,18 en los primeros 10 años. |  |  |  | Costos directos (1+2+3+4): |  | 23.66