## Hoja 1
HFE010 | m² |  | Forrado de viga metálica, con mampostería de ladrillo cerámico.
Forrado de viga metálica, por las dos caras del alma, realizado con mampostería de ladrillo cerámico hueco sencillo, para revestir, 33x16x5 cm, con juntas de 10 mm de espesor, recibida con mortero de cemento confeccionado en obra, con 250 kg/m³ de cemento, color gris, dosificación 1:6, suministrado a granel, acabado con enfoscado a buena vista con mortero de cemento, confeccionado en obra, con aditivo hidrófugo, dosificación 1:3, armado y reforzado con malla antiálcalis.
Rubro |  | Unidad |  | Descripción | Cantidad | Costo unitario | Costo parcial
1 |  |  |  | Materiales
mt04lvc010f |  | Ud |  | Ladrillo cerámico hueco sencillo, para revestir, 33x16x5 cm, densidad 810 kg/m³. | 18 | 0.47 | 8.46
mt08aaa010a |  | m³ |  | Agua. | 0.01 | 1.83 | 0.02
mt01arg005a |  | t |  | Arena de cantera, para mortero preparado en obra. | 0.03 | 24.41 | 0.73
mt08cet020e |  | t |  | Cemento CEM II / A-L 32,5 N, a granel. | 0.001 | 109.24 | 0.11
mt08cem000c |  | kg |  | Cemento gris en sacos. | 6.75 | 0.17 | 1.15
mt08adt010 |  | kg |  | Aditivo hidrófugo para impermeabilización de morteros u hormigones. | 0.135 | 1.46 | 0.2
mt09var030a |  | m² |  | Malla de fibra de vidrio tejida, con impregnación de PVC, de 10x10 mm de luz de malla, antiálcalis, de 115 a 125 g/m² y 500 µm de espesor, para armar revoques tradicionales, enfoscados y morteros. | 1.05 | 1.84 | 1.93
[5 empty] | Subtotal materiales: |  | 12.6
2 |  |  |  | Equipo y maquinaria
mq06hor010 |  | h |  | Concretera eléctrica con una capacidad de amasado de 160 l. | 0.016 | 3.75 | 0.06
[5 empty] | Subtotal equipo y maquinaria: |  | 0.06
3 |  |  |  | Mano de obra
mo020 |  | h |  | Albañil. | 1.329 | 10.34 | 13.74
mo113 |  | h |  | Peón de albañil. | 1.271 | 6.38 | 8.11
[5 empty] | Subtotal mano de obra: |  | 21.85
4 |  |  |  | Herramienta menor
|  | % |  | Herramienta menor | 2 | 34.51 | 0.69
Coste de mantenimiento decenal: $ 0,70 en los primeros 10 años. |  |  |  |  | Costos directos (1+2+3+4): |  | 35.2