## Hoja 1
IFW070 | Ud | Caja de revisión.
Formación de caja de revisión enterrada, de dimensiones interiores 87x87x125 cm, construida con mampostería de ladrillo cerámico perforado, de 1/2 pie de espesor, recibido con mortero de cemento, confeccionado en obra, dosificación 1:6, sobre solera de hormigón simple f'c=310 kg/cm² (31 MPa), clase de exposición F0 S2 P1 C0, tamaño máximo del agregado 19 mm, consistencia blanda de 15 cm de espesor, enfoscada y bruñida interiormente con mortero de cemento, confeccionado en obra, con aditivo hidrófugo, dosificación 1:3 formando aristas y esquinas a media caña, cerrada superiormente con tapa prefabricada de hormigón armado, para alojamiento de la válvula; previa excavación con medios manuales y posterior relleno del trasdós con material granular. Incluso mortero para sellado de juntas. El precio no incluye la válvula.
Rubro |  |  | Unidad | Descripción | Cantidad | Costo unitario | Costo parcial
1 |  |  |  | Materiales
mt10hmf050cpe |  |  | m³ | Hormigón simple f'c=310 kg/cm² (31 MPa), clase de exposición F0 S2 P1 C0, tamaño máximo del agregado 19 mm, consistencia blanda, premezclado en planta, según NEC-11 y ACI 318. | 0.273 | 108.53 | 29.63
mt04lpv010a |  |  | Ud | Ladrillo cerámico perforado (panal), para revestir, 24x11,5x9 cm, densidad 780 kg/m³. | 177 | 0.5 | 88.5
mt08aaa010a |  |  | m³ | Agua. | 0.027 | 1.84 | 0.05
mt01arg005a |  |  | t | Arena de cantera, para mortero preparado en obra. | 0.209 | 24.5 | 5.12
mt08cem000c |  |  | kg | Cemento gris en sacos. | 49.207 | 0.17 | 8.37
mt08adt010 |  |  | kg | Aditivo hidrófugo para impermeabilización de morteros u hormigones. | 0.689 | 1.47 | 1.01
mt11arf010g |  |  | Ud | Tapa de hormigón armado prefabricada, 118x118x15 cm. | 1 | 140.97 | 140.97
mt01arr010a |  |  | t | Grava de cantera, de 19 a 25 mm de diámetro. | 1.935 | 15.66 | 30.3
[5 empty] | Subtotal materiales: |  | 303.95
2 |  |  |  | Equipo y maquinaria
mq06hor010 |  |  | h | Concretera eléctrica con una capacidad de amasado de 160 l. | 0.11 | 3.78 | 0.42
[5 empty] | Subtotal equipo y maquinaria: |  | 0.42
3 |  |  |  | Mano de obra
mo020 |  |  | h | Albañil. | 2.814 | 10.64 | 29.94
mo113 |  |  | h | Peón de albañil. | 9.057 | 6.56 | 59.41
[5 empty] | Subtotal mano de obra: |  | 89.35
4 |  |  |  | Herramienta menor
|  |  | % | Herramienta menor | 2 | 393.72 | 7.87
Coste de mantenimiento decenal: $ 20,08 en los primeros 10 años. |  |  |  |  | Costos directos (1+2+3+4): |  | 401.59