## Hoja 1
NIH010 | m² | Impermeabilización bajo revestimiento en locales húmedos, con láminas de poliolefinas.
Impermeabilización bajo revestimiento cerámico o pétreo, en paramentos verticales y horizontales de locales húmedos, con lámina impermeabilizante flexible de polietileno, con ambas caras revestidas de geotextil no tejido, de 0,5 mm de espesor y 285 g/m², fijada al soporte con adhesivo cementoso mejorado, C2 TE S1, deformable, con deslizamiento reducido y tiempo abierto ampliado, color gris, a base de cemento, agregados de granulometría fina, resinas sintéticas y aditivos especiales. Incluso complementos de refuerzo en tratamiento de puntos singulares con banda de refuerzo de polietileno, con ambas caras revestidas de geotextil no tejido, de 120 mm de anchura y de 0,7 mm de espesor; y mortero cementoso impermeabilizante flexible bicomponente, de color gris. El precio no incluye el revestimiento.
Rubro |  | Unidad | Descripción | Cantidad | Costo unitario | Costo parcial
1 |  |  | Materiales
mt09mcm060a |  | kg | Adhesivo cementoso mejorado, C2 TE S1, deformable, con deslizamiento reducido y tiempo abierto ampliado, color gris, a base de cemento, agregados de granulometría fina, resinas sintéticas y aditivos especiales, con propiedades tixotrópicas y de endurecimiento sin retracción. | 2 | 0.99 | 1.98
mt15mcp010n |  | m² | Lámina impermeabilizante flexible de polietileno, con ambas caras revestidas de geotextil no tejido, de 0,5 mm de espesor y 285 g/m², Euroclase E de reacción al fuego, suministrada en rollos de 10 m de longitud y 1 m de anchura. | 1.07 | 19.51 | 20.88
mt09bmr220a |  | kg | Mortero cementoso impermeabilizante flexible bicomponente, de color gris, con resistencia a los sulfatos, a las heladas y a la intemperie y apto para estar en contacto con agua potable, Euroclase F de reacción al fuego, para aplicar en interiores y exteriores. | 0.188 | 0.96 | 0.18
mt15mcp020g |  | m | Banda de refuerzo de polietileno, con ambas caras revestidas de geotextil no tejido, de 120 mm de anchura y de 0,7 mm de espesor, Euroclase E de reacción al fuego, suministrada en rollos de 10 m de longitud. | 1 | 5.36 | 5.36
mt15sja025a |  | Ud | Cartucho de silicona acética monocomponente, antimoho, color blanco, de 310 ml. | 0.1 | 10.47 | 1.05
|  |  |  | Subtotal materiales: |  | 29.45
2 |  |  | Mano de obra
mo029 |  | h | Aplicador de láminas impermeabilizantes. | 0.207 | 10.64 | 2.2
mo067 |  | h | Ayudante aplicador de láminas impermeabilizantes. | 0.207 | 6.82 | 1.41
|  |  |  | Subtotal mano de obra: |  | 3.61
3 |  |  | Herramienta menor
|  | % | Herramienta menor | 2 | 33.06 | 0.66
Coste de mantenimiento decenal: $ 0,67 en los primeros 10 años. |  |  |  | Costos directos (1+2+3): |  | 33.72