## Hoja 1
NIN010 | m² |  | Impermeabilización de cubiertas inclinadas, con láminas asfálticas.
Impermeabilización de cubiertas inclinadas, con una pendiente media del 5%, con lámina de betún modificado con elastómero SBS, LBM(SBS)-30-FP, con armadura de fieltro de poliéster no tejido de 160 g/m², de superficie no protegida, tipo monocapa, totalmente adherida al soporte con soplete previa imprimación con emulsión asfáltica aniónica con cargas.
Rubro |  | Unidad |  | Descripción | Cantidad | Costo unitario | Costo parcial
1 |  |  |  | Materiales
mt14iea020c |  | kg |  | Emulsión asfáltica aniónica con cargas. | 0.3 | 4.64 | 1.39
mt14lba010c |  | m² |  | Lámina de betún modificado con elastómero SBS, LBM(SBS)-30-FP, de 2,5 mm de espesor, masa nominal 3 kg/m², con armadura de fieltro de poliéster no tejido de 160 g/m², de superficie no protegida. Según NTE INEN-UNE-EN 13707. | 1.1 | 7.8 | 8.58
[5 empty] | Subtotal materiales: |  | 9.97
2 |  |  |  | Mano de obra
mo029 |  | h |  | Aplicador de láminas impermeabilizantes. | 0.162 | 10.34 | 1.68
mo067 |  | h |  | Ayudante aplicador de láminas impermeabilizantes. | 0.162 | 6.62 | 1.07
[5 empty] | Subtotal mano de obra: |  | 2.75
3 |  |  |  | Herramienta menor
|  | % |  | Herramienta menor | 2 | 12.72 | 0.25
Coste de mantenimiento decenal: $ 0,52 en los primeros 10 años. |  |  |  |  | Costos directos (1+2+3): |  | 12.97