## Hoja 1
QDF040 | Ud |  | Encuentro de cubierta plana no transitable, no ventilada con claraboya. Impermeabilización con láminas asfálticas.
Encuentro de cubierta plana no transitable, no ventilada, Deck, tipo convencional con claraboya. Impermeabilización con banda de refuerzo de 50 cm de anchura, realizada a partir de lámina de betún modificado con elastómero SBS, LBM(SBS)-30-FP, con armadura de fieltro de poliéster reforzado y estabilizado de 150 g/m², de superficie no protegida, totalmente adherida al soporte con soplete, previa imprimación con emulsión asfáltica aniónica con cargas. Remate con banda de terminación de 50 cm de desarrollo con lámina de betún modificado con elastómero SBS, LBM(SBS)-50/G-FP, con armadura de fieltro de poliéster reforzado y estabilizado de 150 g/m², con autoprotección mineral de color gris. Incluso perfiles auxiliares.
Rubro |  | Unidad |  | Descripción | Cantidad | Costo unitario | Costo parcial
1 |  |  |  | Materiales
mt14iea020c |  | kg |  | Emulsión asfáltica aniónica con cargas. | 0.3 | 4.67 | 1.4
mt14lba010i |  | m² |  | Lámina de betún modificado con elastómero SBS, LBM(SBS)-30-FP, de 3 mm de espesor, masa nominal 3 kg/m², con armadura de fieltro de poliéster reforzado y estabilizado de 150 g/m², de superficie no protegida. Según NTE INEN-UNE-EN 13707. | 1.05 | 6.1 | 6.41
mt14lga010ea |  | m² |  | Lámina de betún modificado con elastómero SBS, LBM(SBS)-50/G-FP, de 3,5 mm de espesor, masa nominal 5 kg/m², con armadura de fieltro de poliéster reforzado y estabilizado de 150 g/m², con autoprotección mineral de color gris. Según NTE INEN-UNE-EN 13707. | 1 | 12.12 | 12.12
mt15acc020qd |  | m |  | Perfil de lámina de acero galvanizado, espesor 0,8 mm, desarrollo 300 mm, y 3 pliegues. | 2 | 3.03 | 6.06
mt15acc020qc |  | m |  | Perfil de lámina de acero galvanizado, espesor 0,8 mm, desarrollo 300 mm, y 2 pliegues. | 2 | 2.89 | 5.78
[5 empty] | Subtotal materiales: |  | 31.77
2 |  |  |  | Mano de obra
mo029 |  | h |  | Aplicador de láminas impermeabilizantes. | 0.221 | 11.11 | 2.46
mo067 |  | h |  | Ayudante aplicador de láminas impermeabilizantes. | 0.221 | 7.12 | 1.57
mo020 |  | h |  | Albañil. | 0.123 | 11.11 | 1.37
mo113 |  | h |  | Peón de albañil. | 0.123 | 6.85 | 0.84
[5 empty] | Subtotal mano de obra: |  | 6.24
3 |  |  |  | Herramienta menor
|  | % |  | Herramienta menor | 2 | 38.01 | 0.76
[5 empty] | Costos directos (1+2+3): |  | 38.77