## Hoja 1
QEF020 | m |  | Encuentro de cubierta plana no transitable, ventilada con paramento vertical. Impermeabilización con láminas asfálticas.
Encuentro de cubierta plana no transitable, ventilada, autoprotegida, tipo convencional con paramento vertical; mediante la colocación de perfil de lámina de acero galvanizado, espesor 0,8 mm, desarrollo 300 mm, y 2 pliegues, para remate y protección de la impermeabilización formada por: banda de refuerzo de 50 cm de anchura, realizada a partir de lámina de betún modificado con elastómero SBS, LBM(SBS)-40-FP, con armadura de fieltro de poliéster no tejido de 160 g/m², de superficie no protegida, totalmente adherida al soporte con soplete, previa imprimación con emulsión asfáltica aniónica con cargas. Remate con banda de terminación de 50 cm de desarrollo con lámina de betún modificado con elastómero SBS, LBM(SBS)-50/G-FP, con armadura de fieltro de poliéster reforzado y estabilizado de 150 g/m², con autoprotección mineral de color verde, formación de ventilación perimetral de la cámara con ladrillo cerámico hueco, y colocación de alféizar cerámico de 11x24 cm, fijado al paramento, como remate de la ventilación perimetral de la cámara. Incluso cordón de sellado aplicado entre el perfil metálico y el paramento.
Rubro |  | Unidad |  | Descripción | Cantidad | Costo unitario | Costo parcial
1 |  |  |  | Materiales
mt04lvc010b |  | Ud |  | Ladrillo cerámico hueco doble, para revestir, 24x11,5x7 cm, densidad 780 kg/m³. | 9 | 0.35 | 3.15
mt04lvc010d |  | Ud |  | Ladrillo cerámico hueco triple, para revestir, 24x11,5x11,5 cm, densidad 780 kg/m³. | 4 | 0.47 | 1.88
mt08aaa010a |  | m³ |  | Agua. | 0.006 | 1.83 | 0.01
mt01arg005a |  | t |  | Arena de cantera, para mortero preparado en obra. | 0.01 | 24.41 | 0.24
mt08cem000c |  | kg |  | Cemento gris en sacos. | 1.5 | 0.17 | 0.26
mt14iea020c |  | kg |  | Emulsión asfáltica aniónica con cargas. | 0.15 | 4.64 | 0.7
mt14lba010g |  | m² |  | Lámina de betún modificado con elastómero SBS, LBM(SBS)-40-FP, de 3,5 mm de espesor, masa nominal 4 kg/m², con armadura de fieltro de poliéster no tejido de 160 g/m², de superficie no protegida. Según NTE INEN-UNE-EN 13707. | 0.525 | 9.75 | 5.12
mt14lga010ec |  | m² |  | Lámina de betún modificado con elastómero SBS, LBM(SBS)-50/G-FP, de 3,5 mm de espesor, masa nominal 5 kg/m², con armadura de fieltro de poliéster reforzado y estabilizado de 150 g/m², con autoprotección mineral de color verde. Según NTE INEN-UNE-EN 13707. | 0.5 | 11.92 | 5.96
mt15acc020c |  | m |  | Perfil de lámina de acero galvanizado, espesor 0,8 mm, desarrollo 300 mm, y 2 pliegues. | 1 | 2.87 | 2.87
mt15sja020a |  | Ud |  | Cartucho de masilla de poliuretano, de 310 cm³. | 0.17 | 9.87 | 1.68
mt20vce020a |  | m |  | Alféizar cerámico de baldosín catalán, acabado mate, color rojo, en piezas de 11x24x1,2 cm, con goterón. | 1 | 5.38 | 5.38
mt09mcr070a |  | kg |  | Mortero de juntas cementoso con resistencia elevada a la abrasión y absorción de agua reducida, CG2, para junta abierta entre 3 y 15 mm. | 0.164 | 1.17 | 0.19
[5 empty] | Subtotal materiales: |  | 27.44
2 |  |  |  | Equipo y maquinaria
mq06hor010 |  | h |  | Concretera eléctrica con una capacidad de amasado de 160 l. | 0.017 | 3.75 | 0.06
[5 empty] | Subtotal equipo y maquinaria: |  | 0.06
3 |  |  |  | Mano de obra
mo029 |  | h |  | Aplicador de láminas impermeabilizantes. | 0.221 | 10.34 | 2.29
mo067 |  | h |  | Ayudante aplicador de láminas impermeabilizantes. | 0.221 | 6.62 | 1.46
mo020 |  | h |  | Albañil. | 0.514 | 10.34 | 5.31
mo113 |  | h |  | Peón de albañil. | 0.602 | 6.38 | 3.84
[5 empty] | Subtotal mano de obra: |  | 12.9
4 |  |  |  | Herramienta menor
|  | % |  | Herramienta menor | 2 | 40.4 | 0.81
Coste de mantenimiento decenal: $ 11,54 en los primeros 10 años. |  |  |  |  | Costos directos (1+2+3+4): |  | 41.21