## Hoja 1
RAP120 | m² | Revestimiento interior con piezas de piedra natural. Colocación en capa fina.
Revestimiento interior con piezas calibradas y biseladas de mármol, procedente de España, Blanco Macael, 30,5x30,5x1 cm, acabado pulido. SOPORTE: paramento de mampostería de piezas con huecos, vertical, de hasta 3 m de altura. COLOCACIÓN: en capa fina con adhesivo cementoso mejorado, C2 TE, con deslizamiento reducido y tiempo abierto ampliado. REJUNTADO: con mortero de juntas cementoso mejorado, con absorción de agua reducida y resistencia elevada a la abrasión tipo CG 2 W A, color blanco, en juntas de 3 mm de espesor. Incluso separadores de PVC, para juntas horizontales.
Rubro |  | Unidad | Descripción | Cantidad | Costo unitario | Costo parcial
1 |  |  | Materiales
mt09mcp100d |  | kg | Adhesivo cementoso mejorado, C2 TE, con deslizamiento reducido y tiempo abierto ampliado, color blanco, a base de cemento de alta resistencia, agregados seleccionados, aditivos y resinas sintéticas, para la colocación en capa fina de todo tipo de piezas cerámicas en paramentos verticales interiores y pisos interiores y exteriores. | 4 | 0.6 | 2.4
mt19pmn010a |  | m² | Piezas calibradas y biseladas de mármol, procedente de España, Blanco Macael, 30,5x30,5x1 cm, acabado pulido, densidad 2710 kg/m³, resistencia a compresión 85 MPa, resistencia a flexión 14 MPa, absorción de agua por capilaridad menor de 5 kg/m² min½, coeficiente de absorción de agua <= 0,07%, Euroclase A1 de reacción al fuego. | 1.05 | 84.73 | 88.97
mt18acc040a |  | Ud | Separadores de PVC, para juntas horizontales en paramentos de piedra natural. | 8 | 0.03 | 0.24
mt09mcp020dB |  | kg | Mortero de juntas cementoso mejorado, con absorción de agua reducida y resistencia elevada a la abrasión, tipo CG2 W A, color blanco, para juntas de 2 a 20 mm, a base de aglomerantes especiales, agregados seleccionados, aditivos especiales, fibras, resinas sintéticas y pigmentos, con efecto antimoho, antiverdín y preventivo de las eflorescencias, hidrorrepelente, de fraguado y endurecimiento rápido, especial para rejuntado de todo tipo de piezas cerámicas y piedras naturales en zonas de proliferación de microorganismos. | 0.33 | 3.22 | 1.06
|  |  |  | Subtotal materiales: |  | 92.67
2 |  |  | Mano de obra
mo022 |  | h | Colocador de piedra natural. | 1.388 | 10.34 | 14.35
mo060 |  | h | Ayudante colocador de piedra natural. | 1.388 | 6.62 | 9.19
|  |  |  | Subtotal mano de obra: |  | 23.54
3 |  |  | Herramienta menor
|  | % | Herramienta menor | 2 | 116.21 | 2.32
Coste de mantenimiento decenal: $ 27,26 en los primeros 10 años. |  |  |  | Costos directos (1+2+3): |  | 118.53