## Hoja 1
RBO010 | m² |  | Revestimiento continuo de paramentos con micromortero de cal y cemento.
Revestimiento continuo de paramentos con micromortero, de 3 mm de espesor, realizado sobre superficie absorbente. IMPRIMACIÓN: a base de copolímeros acrílicos en emulsión acuosa, sin diluir. CAPA BASE: micromortero de cal y cemento, con un tamaño máximo del agregado de 0,3 mm, color a elegir, con resina acrílica y pigmento, en dos capas, (0,7 kg/m² cada capa). CAPA DECORATIVA: micromortero de cal y cemento, con un tamaño máximo del agregado de 0,1 mm, color a elegir, con resina acrílica y pigmento, (0,25 kg/m²). CAPA DE SELLADO: imprimación a base de copolímeros acrílicos en emulsión acuosa y barniz al agua de poliuretano bicomponente. El precio no incluye la superficie soporte.
Rubro |  | Unidad |  | Descripción | Cantidad | Costo unitario | Costo parcial
1 |  |  |  | Materiales
mt28mcc006a |  | l |  | Imprimación a base de copolímeros acrílicos en emulsión acuosa, sin diluir, para regularizar la porosidad y mejorar la adherencia de los soportes absorbentes, para aplicar con rodillo. | 0.1 | 11.19 | 1.12
mt28mcc010k |  | kg |  | Micromortero bicomponente, compuesto de cemento, cal, agregados seleccionados y aditivos, con un tamaño máximo del agregado de 0,3 mm, color a elegir, como capa base, para aplicar con llana metálica. | 1.4 | 6.46 | 9.04
mt28mcc009a |  | l |  | Resina acrílica en base acuosa. | 0.665 | 9.1 | 6.05
mt28mcc008 |  | Ud |  | Pigmento, para la coloración en masa de microcemento. | 0.2 | 42.6 | 8.52
mt28mcc010a |  | kg |  | Micromortero bicomponente, compuesto de cemento, cal, agregados seleccionados y aditivos, con un tamaño máximo del agregado de 0,1 mm, color a elegir, como capa base, para aplicar con llana metálica. | 0.25 | 6.46 | 1.62
mt28mcc020a |  | l |  | Imprimación a base de copolímeros acrílicos en emulsión acuosa, como puente de unión entre el micromortero y el barniz, para aplicar con brocha, rodillo o pistola. | 0.12 | 32.48 | 3.9
mt28mcc021a |  | l |  | Barniz al agua de poliuretano bicomponente, para aplicar con brocha, rodillo o pistola. | 0.15 | 50.58 | 7.59
[5 empty] | Subtotal materiales: |  | 37.84
2 |  |  |  | Mano de obra
mo020 |  | h |  | Albañil. | 0.921 | 10.34 | 9.52
mo113 |  | h |  | Peón de albañil. | 1.645 | 6.38 | 10.5
[5 empty] | Subtotal mano de obra: |  | 20.02
3 |  |  |  | Herramienta menor
|  | % |  | Herramienta menor | 2 | 57.86 | 1.16
Coste de mantenimiento decenal: $ 12,28 en los primeros 10 años. |  |  |  |  | Costos directos (1+2+3): |  | 59.02