## Hoja 1
RYY011 | m² |  | Reparación de revestimiento de mortero con fisuras generalizadas y defectos superficiales, con mortero acrílico y malla.
Reparación de revestimiento de mortero con fisuras generalizadas y defectos superficiales mediante aplicación de una primera capa de mortero de reparación y nivelación superficial, con una resistencia a compresión a 28 días mayor o igual a 25 N/mm² y un módulo de elasticidad de 15000 N/mm², Euroclase A1 de reacción al fuego, colocación de malla de fibra de vidrio, antiálcalis y aplicación de una segunda capa del mismo mortero, hasta alcanzar un espesor medio total de 5 mm, con un rendimiento de 10 kg/m², para proceder posteriormente a su acabado final (no incluido en este precio).
Rubro |  | Unidad |  | Descripción | Cantidad | Costo unitario | Costo parcial
1 |  |  |  | Materiales
mt09var030a |  | m² |  | Malla de fibra de vidrio tejida, con impregnación de PVC, de 10x10 mm de luz de malla, antiálcalis, de 115 a 125 g/m² y 500 µm de espesor, para armar revoques tradicionales, enfoscados y morteros. | 1.05 | 1.84 | 1.93
mt28mrp040a |  | kg |  | Mortero de reparación y nivelación superficial, con una resistencia a compresión a 28 días mayor o igual a 25 N/mm² y un módulo de elasticidad de 15000 N/mm², Euroclase A1 de reacción al fuego, compuesto por cementos especiales, resinas sintéticas y humo de sílice, para reparación superficial y acabado de estructuras de hormigón. | 10 | 1.79 | 17.9
[5 empty] | Subtotal materiales: |  | 19.83
2 |  |  |  | Mano de obra
mo039 |  | h |  | Revocador. | 0.186 | 10.64 | 1.98
mo111 |  | h |  | Peón revocador. | 0.186 | 6.78 | 1.26
[5 empty] | Subtotal mano de obra: |  | 3.24
3 |  |  |  | Herramienta menor
|  | % |  | Herramienta menor | 2 | 23.07 | 0.46
[5 empty] | Costos directos (1+2+3): |  | 23.53