## Hoja 1
NAD010 | m² |  | Aislamiento térmico bajo losa, con lanas minerales.
Aislamiento térmico bajo losa, con panel rígido de lana de roca volcánica, con un revestimiento de virutas de madera aglomeradas con cemento, de 125 mm de espesor, resistencia térmica 3,35 m²K/W, conductividad térmica 0,037 W/(mK). Colocación en obra: a tope, con fijaciones mecánicas.
Rubro |  | Unidad |  | Descripción | Cantidad | Costo unitario | Costo parcial
1 |  |  |  | Materiales
mt16lrw200ae |  | m² |  | Panel rígido de lana de roca volcánica, con un revestimiento de virutas de madera aglomeradas con cemento, de 125 mm de espesor, resistencia térmica 3,35 m²K/W, conductividad térmica 0,037 W/(mK), Euroclase B2-s1, d0 de reacción al fuego, densidad 40 kg/m³, calor específico 840 J/kgK y factor de resistencia a la difusión del vapor de agua 1; proporcionando una reducción del nivel global ponderado de presión de ruido aéreo de 3 dBA. | 1.05 | 127.78 | 134.17
mt16aaa021a |  | Ud |  | Taco de expansión y clavo de polipropileno, con aro de estanqueidad, para fijación mecánica de paneles aislantes. | 6 | 0.11 | 0.66
[5 empty] | Subtotal materiales: |  | 134.83
2 |  |  |  | Mano de obra
mo054 |  | h |  | Colocador de aislantes. | 0.135 | 10.62 | 1.43
mo101 |  | h |  | Ayudante colocador de aislantes. | 0.135 | 6.62 | 0.89
[5 empty] | Subtotal mano de obra: |  | 2.32
3 |  |  |  | Herramienta menor
|  | % |  | Herramienta menor | 2 | 137.15 | 2.74
Coste de mantenimiento decenal: $ 2,80 en los primeros 10 años. |  |  |  |  | Costos directos (1+2+3): |  | 139.89