## Hoja 1
NAD010 | m² |  | Aislamiento térmico bajo losa, con lanas minerales.
Aislamiento térmico bajo losa, con panel semirrígido de lana de vidrio TECH Slab 3.0 G1 (Panel Neto) "ISOVER", de 60 mm de espesor, revestido por una de sus caras con un velo mineral negro, resistencia térmica 1,32 m²K/W, conductividad térmica 0,038 W/(mK), densidad 70 kg/m³, calor específico 840 J/kgK, coeficiente de absorción acústica medio 0,8 para una frecuencia de 500 Hz y factor de resistencia a la difusión del vapor de agua 1. Colocación en obra: a tope, con adhesivo cementoso.
Rubro |  | Unidad |  | Descripción | Cantidad | Costo unitario | Costo parcial
1 |  |  |  | Materiales
mt16lvi060pd |  | m² |  | Panel semirrígido de lana de vidrio TECH Slab 3.0 G1 (Panel Neto) "ISOVER", revestido por una de sus caras con un velo mineral negro, de 60 mm de espesor, conductividad térmica 0,038 W/(mK), densidad 70 kg/m³, coeficiente de absorción acústica medio 0,8 para una frecuencia de 500 Hz, Euroclase A2-s1, d0 de reacción al fuego y factor de resistencia a la difusión del vapor de agua 1. | 1.05 | 29.27 | 30.73
mt16aaa040c |  | kg |  | Adhesivo cementoso para fijación de paneles aislantes. | 1 | 0.64 | 0.64
[5 empty] | Subtotal materiales: |  | 31.37
2 |  |  |  | Herramienta menor
|  | % |  | Herramienta menor | 2 | 31.37 | 0.63
Coste de mantenimiento decenal: $ 0,64 en los primeros 10 años. |  |  |  |  | Costos directos (1+2): |  | 32