## Hoja 1
NAD010 | m² | Aislamiento térmico bajo losa, con lanas minerales.
Aislamiento térmico bajo losa, con lana mineral, Ecovent® 034 "ISOVER", de 50 mm de espesor, revestida por una de sus caras con un tejido de vidrio negro (tejido Neto), suministrado en rollos, resistencia térmica 1,4 m²K/W, conductividad térmica 0,034 W/(mK) coeficiente de absorción acústica medio 0,7 para una frecuencia de 500 Hz. Colocación en obra: a tope, con adhesivo cementoso.
Rubro |  | Unidad | Descripción | Cantidad | Costo unitario | Costo parcial
1 |  |  | Materiales
mt16lvi030afhw |  | m² | Manta de lana mineral, Ecovent® 034 "ISOVER", de 50 mm de espesor, revestida por una de sus caras con un tejido de vidrio negro (tejido Neto), suministrado en rollos, resistencia térmica 1,4 m²K/W, conductividad térmica 0,034 W/(mK) coeficiente de absorción acústica medio 0,7 para una frecuencia de 500 Hz, Euroclase A1 de reacción al fuego, capacidad de absorción de agua a corto plazo <=1 kg/m² y factor de resistencia a la difusión del vapor de agua 1. | 1.05 | 13.16 | 13.82
|  |  |  | Subtotal materiales: |  | 13.82
2 |  |  | Mano de obra
mo054 |  | h | Colocador de aislantes. | 0.135 | 10.62 | 1.43
mo101 |  | h | Ayudante colocador de aislantes. | 0.135 | 6.62 | 0.89
|  |  |  | Subtotal mano de obra: |  | 2.32
3 |  |  | Herramienta menor
|  | % | Herramienta menor | 2 | 16.14 | 0.32
Coste de mantenimiento decenal: $ 0,33 en los primeros 10 años. |  |  |  | Costos directos (1+2+3): |  | 16.46