## Hoja 1
CCS010 | m³ |  | Muro de sótano.
Muro de sótano de hormigón armado, realizado con hormigón f'c=210 kg/cm² (21 MPa), clase de exposición F0 S0 P0 C0, tamaño máximo del agregado 12,5 mm, consistencia blanda, preparado en obra, y vaciado con medios manuales, y acero Grado 60 (fy=4200 kg/cm²), con una cuantía aproximada de 50 kg/m³. Incluso alambre de atar y separadores. El precio incluye el figurado del acero (corte y doblado) y el armado en el lugar definitivo de su colocación en obra, pero no incluye el encofrado.
Rubro |  | Unidad |  | Descripción | Cantidad | Costo unitario | Costo parcial
1 |  |  |  | Materiales
mt07aco020d |  | Ud |  | Separador homologado para muros. | 8 | 0.08 | 0.64
mt07aco060d |  | kg |  | Acero en barras corrugadas, Grado 60 (fy=4200 kg/cm²), de varios diámetros, según NTE-INEN-2167 y ASTM A 706. | 51 | 1.45 | 73.95
mt08var050 |  | kg |  | Alambre galvanizado para atar, de 1,30 mm de diámetro. | 0.65 | 1.84 | 1.2
mt08aaa010a |  | m³ |  | Agua. | 0.252 | 1.84 | 0.46
mt01arg000c |  | m³ |  | Arena cribada. | 0.574 | 8.15 | 4.68
mt01arg001ce |  | m³ |  | Agregado grueso homogeneizado, de tamaño máximo 12,5 mm. | 0.574 | 13.58 | 7.79
mt08cem000c |  | kg |  | Cemento gris en sacos. | 449.434 | 0.17 | 76.4
mt08adt030 |  | l |  | Aditivo plastificante para la reducción del agua de amasado del hormigón. | 2.247 | 2.74 | 6.16
[5 empty] | Subtotal materiales: |  | 171.28
2 |  |  |  | Equipo y maquinaria
mq06hor010 |  | h |  | Concretera eléctrica con una capacidad de amasado de 160 l. | 0.73 | 3.78 | 2.76
[5 empty] | Subtotal equipo y maquinaria: |  | 2.76
3 |  |  |  | Mano de obra
mo043 |  | h |  | Fierrero. | 0.586 | 11.55 | 6.77
mo090 |  | h |  | Ayudante fierrero. | 0.746 | 7.41 | 5.53
mo113 |  | h |  | Peón de albañil. | 1.4 | 6.85 | 9.59
mo112 |  | h |  | Peón especializado. | 1.466 | 6.97 | 10.22
mo045 |  | h |  | Maestro de estructura mayor, en el proceso de hormigonado. | 0.067 | 11.55 | 0.77
mo092 |  | h |  | Ayudante estructurista, en el proceso de hormigonado. | 0.4 | 7.41 | 2.96
[5 empty] | Subtotal mano de obra: |  | 35.84
4 |  |  |  | Herramienta menor
|  | % |  | Herramienta menor | 2 | 209.88 | 4.2
Coste de mantenimiento decenal: $ 8,56 en los primeros 10 años. |  |  |  |  | Costos directos (1+2+3+4): |  | 214.08