## Hoja 1
QAA010 | m² | Cubierta plana transitable, no ventilada, con piso fijo, tipo convencional, para tráfico peatonal público. Impermeabilización con láminas asfálticas, tipo monocapa.
Cubierta plana transitable, no ventilada, con piso fijo, tipo convencional, pendiente del 1% al 5%, para tráfico peatonal público. FORMACIÓN DE PENDIENTES: mediante encintado de limatesas, limahoyas y juntas con maestras de ladrillo cerámico hueco doble y capa de arcilla expandida, Arlita Dur "WEBER", vertida en seco y consolidada en su superficie con lechada de cemento, proporcionando una resistencia a compresión de 1 MPa y con una conductividad térmica de 0,087 W/(mK), con espesor medio de 10 cm; con capa de regularización de mortero de cemento, confeccionado en obra, dosificación 1:6 de 4 cm de espesor, acabado fratasado; AISLAMIENTO TÉRMICO: panel rígido de lana mineral hidrofugada; CAPA SEPARADORA BAJO CAPA DE REFUERZO: geotextil no tejido compuesto por fibras de poliéster unidas por agujeteado, (150 g/m²); CAPA DE REFUERZO: mortero de cemento CEM II/B-P 32,5 N tipo M-10 de 4 cm de espesor; IMPERMEABILIZACIÓN: tipo monocapa, adherida, formada por una lámina de betún modificado con elastómero SBS, LBM(SBS)-40-FP, totalmente adherida con soplete; CAPA SEPARADORA BAJO PROTECCIÓN: geotextil no tejido compuesto por fibras de poliéster unidas por agujeteado, (200 g/m²); CAPA DE PROTECCIÓN: piso de baldosas cerámicas de gres rústico, 20x20 cm colocadas en capa fina con adhesivo cementoso mejorado de ligantes mixtos, C2 TE, con deslizamiento reducido y tiempo abierto ampliado Webercol Flex Duo "WEBER", color gris, sobre una capa de regularización de mortero de cemento, confeccionado en obra, dosificación 1:6, de 4 cm de espesor, rejuntadas con mortero de juntas cementoso mejorado, tipo CG2 W A, con absorción de agua reducida y resistencia elevada a la abrasión, Webercolor Premium "WEBER", color Blanco. Incluso crucetas de PVC. El precio no incluye la ejecución y el sellado de las juntas ni la ejecución de remates en los encuentros con paramentos y desagües.
Rubro |  |  | Unidad | Descripción | Cantidad | Costo unitario | Costo parcial
1 |  |  |  | Materiales
mt04lvc010c |  |  | Ud | Ladrillo cerámico hueco doble, para revestir, 24x11,5x9 cm, densidad 780 kg/m³. | 3 | 0.38 | 1.14
mt01arl030u |  |  | m³ | Arcilla expandida, Arlita Dur "WEBER", suministrada en sacos. | 0.1 | 201.98 | 20.2
mt09lec020b |  |  | m³ | Lechada de cemento CEM II/B-P 32,5 N 1/3. | 0.01 | 133.39 | 1.33
mt16pea020b |  |  | m² | Panel rígido de poliestireno expandido, mecanizado lateral recto, de 20 mm de espesor, resistencia térmica 0,55 m²K/W, conductividad térmica 0,036 W/(mK), para junta de dilatación. | 0.01 | 1.89 | 0.02
mt08aaa010a |  |  | m³ | Agua. | 0.016 | 1.83 | 0.03
mt01arg005a |  |  | t | Arena de cantera, para mortero preparado en obra. | 0.13 | 24.41 | 3.17
mt08cem000c |  |  | kg | Cemento gris en sacos. | 20 | 0.17 | 3.4
mt16lrc010ac |  |  | m² | Panel rígido de lana mineral hidrofugada, de 50 mm de espesor, resistencia térmica >= 1,3 m²K/W, conductividad térmica 0,038 W/(mK), Euroclase A1 de reacción al fuego. | 1.05 | 26.75 | 28.09
mt14gsa020bc |  |  | m² | Geotextil no tejido compuesto por fibras de poliéster unidas por agujeteado, con una resistencia a la tracción longitudinal de 1,88 kN/m, una resistencia a la tracción transversal de 1,49 kN/m, una apertura de cono a la prueba de perforación dinámica según ISO 13433 inferior a 40 mm, resistencia CBR a punzonamiento 0,3 kN y una masa superficial de 150 g/m². | 1.05 | 0.96 | 1.01
mt09mor010e |  |  | m³ | Mortero de cemento CEM II/B-P 32,5 N tipo M-10, confeccionado en obra con 380 kg/m³ de cemento y una proporción en volumen 1/4. | 0.04 | 157.92 | 6.32
mt14lba010g |  |  | m² | Lámina de betún modificado con elastómero SBS, LBM(SBS)-40-FP, de 3,5 mm de espesor, masa nominal 4 kg/m², con armadura de fieltro de poliéster no tejido de 160 g/m², de superficie no protegida. Según NTE INEN-UNE-EN 13707. | 1.1 | 9.75 | 10.73
mt14gsa020ce |  |  | m² | Geotextil no tejido compuesto por fibras de poliéster unidas por agujeteado, con una resistencia a la tracción longitudinal de 1,63 kN/m, una resistencia a la tracción transversal de 2,08 kN/m, una apertura de cono a la prueba de perforación dinámica según ISO 13433 inferior a 27 mm, resistencia CBR a punzonamiento 0,4 kN y una masa superficial de 200 g/m². | 1.05 | 1.31 | 1.38
mt09mcw010g |  |  | kg | Adhesivo cementoso mejorado de ligantes mixtos, C2 TE, con deslizamiento reducido y tiempo abierto ampliado Webercol Flex Duo "WEBER", color gris, a base de cemento gris, resinas sintéticas especiales, agregados silíceos y calcáreos y aditivos orgánicos e inorgánicos, con muy bajo contenido de sustancias orgánicas volátiles (VOC), con resistencia a la inmersión en agua. | 8 | 0.45 | 3.6
mt18bcr010he800 |  |  | m² | Baldosa cerámica de gres rústico, 20x20 cm, $ 8,00/m², capacidad de absorción de agua 3%<=E<6%. | 1.05 | 8.55 | 8.98
mt18acc050b |  |  | Ud | Crucetas de PVC para separación entre 3 y 15 mm. | 14 | 0.03 | 0.42
mt18rcr010a300 |  |  | m | Barredera cerámica de gres rústico, de 7 cm de anchura, $ 3,00/m. | 0.4 | 3.21 | 1.28
mt09mcw050ia |  |  | kg | Mortero de juntas cementoso mejorado, tipo CG2 W A, con absorción de agua reducida y resistencia elevada a la abrasión, Webercolor Premium "WEBER", color Blanco, compuesto de cementos especiales, resina, agregados silíceos, aditivos hidrofugantes y aditivos orgánicos e inorgánicos específicos, con muy bajo contenido de sustancias orgánicas volátiles (VOC), con tecnología Protect³ y Pure Clean, bactericida, antimoho y antiverdín, repelente del agua y la suciedad, de fraguado y endurecimiento rápido, con efecto preventivo de las eflorescencias, con alta resistencia a los agentes químicos, flexible e impermeable al agua, para rejuntado de todo tipo de piezas cerámicas, piedras naturales y terrazo, para juntas de hasta 15 mm. | 0.05 | 2.68 | 0.13
[5 empty] | Subtotal materiales: |  | 91.23
2 |  |  |  | Equipo y maquinaria
mq06hor010 |  |  | h | Concretera eléctrica con una capacidad de amasado de 160 l. | 0.056 | 3.75 | 0.21
[5 empty] | Subtotal equipo y maquinaria: |  | 0.21
3 |  |  |  | Mano de obra
mo020 |  |  | h | Albañil. | 0.101 | 10.34 | 1.04
mo113 |  |  | h | Peón de albañil. | 1.043 | 6.38 | 6.65
mo029 |  |  | h | Aplicador de láminas impermeabilizantes. | 0.157 | 10.34 | 1.62
mo067 |  |  | h | Ayudante aplicador de láminas impermeabilizantes. | 0.157 | 6.62 | 1.04
mo054 |  |  | h | Colocador de aislantes. | 0.056 | 10.62 | 0.59
mo101 |  |  | h | Ayudante colocador de aislantes. | 0.056 | 6.62 | 0.37
mo023 |  |  | h | Colocador de pisos. | 0.448 | 10.34 | 4.63
mo061 |  |  | h | Ayudante colocador de pisos. | 0.224 | 6.62 | 1.48
[5 empty] | Subtotal mano de obra: |  | 17.42
4 |  |  |  | Herramienta menor
|  |  | % | Herramienta menor | 2 | 108.86 | 2.18
Coste de mantenimiento decenal: $ 29,31 en los primeros 10 años. |  |  |  |  | Costos directos (1+2+3+4): |  | 111.04