## Hoja 1
QAF022 | m | Encuentro de cubierta plana transitable, no ventilada con paramento vertical. Impermeabilización con láminas de PVC.
Encuentro de cubierta plana transitable, no ventilada, con piso fijo, tipo invertida con paramento vertical; mediante la realización de un retranqueo perimetral de más de 5 cm con respecto al paramento vertical y de más de 20 cm de altura sobre la protección de la cubierta, relleno con mortero de cemento, confeccionado en obra, dosificación 1:8 colocado sobre la impermeabilización formada por: banda de terminación de 50 cm de desarrollo con lámina impermeabilizante flexible de PVC-P, (fv), de 1,2 mm de espesor, con armadura de velo de fibra de vidrio, colocada suelta sobre la capa separadora, fijada en solapes mediante soldadura termoplástica, y en los bordes soldada a perfiles colaminados de lámina metálica y PVC-P; acabado con un revestimiento de barrederas de gres rústico, de 7 cm, 3 €/m colocados con junta abierta (separación entre 3 y 15 mm), en capa fina con adhesivo cementoso mejorado de ligantes mixtos, C2 TE, con deslizamiento reducido y tiempo abierto ampliado Webercol Flex Duo "WEBER", color gris y rejuntados con mortero de juntas cementoso mejorado, tipo CG2 W A, con absorción de agua reducida y resistencia elevada a la abrasión, Webercolor Premium "WEBER", color Blanco. Incluso, complementos de refuerzo en tratamiento de puntos singulares mediante el uso de piezas especiales para la resolución de ángulos internos y externos.
Rubro |  |  | Unidad | Descripción | Cantidad | Costo unitario | Costo parcial
1 |  |  |  | Materiales
mt15dac010a |  |  | m² | Lámina impermeabilizante flexible de PVC-P, (fv), de 1,2 mm de espesor, con armadura de velo de fibra de vidrio. | 0.5 | 14.44 | 7.22
mt15dan020z |  |  | m | Perfil colaminado de lámina de acero y PVC-P, plano, para remate de impermeabilización en los extremos de las láminas de PVC-P y en encuentros con elementos verticales. | 1 | 3.68 | 3.68
mt08aaa010a |  |  | m³ | Agua. | 0.006 | 1.83 | 0.01
mt01arg005a |  |  | t | Arena de cantera, para mortero preparado en obra. | 0.021 | 24.41 | 0.51
mt08cem000c |  |  | kg | Cemento gris en sacos. | 2.368 | 0.17 | 0.4
mt09mcw010g |  |  | kg | Adhesivo cementoso mejorado de ligantes mixtos, C2 TE, con deslizamiento reducido y tiempo abierto ampliado Webercol Flex Duo "WEBER", color gris, a base de cemento gris, resinas sintéticas especiales, agregados silíceos y calcáreos y aditivos orgánicos e inorgánicos, con muy bajo contenido de sustancias orgánicas volátiles (VOC), con resistencia a la inmersión en agua. | 0.24 | 0.45 | 0.11
mt18rcr010a300 |  |  | m | Barredera cerámica de gres rústico, de 7 cm de anchura, $ 3,00/m. | 1.05 | 3.21 | 3.37
mt09mcw050ia |  |  | kg | Mortero de juntas cementoso mejorado, tipo CG2 W A, con absorción de agua reducida y resistencia elevada a la abrasión, Webercolor Premium "WEBER", color Blanco, compuesto de cementos especiales, resina, agregados silíceos, aditivos hidrofugantes y aditivos orgánicos e inorgánicos específicos, con muy bajo contenido de sustancias orgánicas volátiles (VOC), con tecnología Protect³ y Pure Clean, bactericida, antimoho y antiverdín, repelente del agua y la suciedad, de fraguado y endurecimiento rápido, con efecto preventivo de las eflorescencias, con alta resistencia a los agentes químicos, flexible e impermeable al agua, para rejuntado de todo tipo de piezas cerámicas, piedras naturales y terrazo, para juntas de hasta 15 mm. | 0.01 | 2.68 | 0.03
[5 empty] | Subtotal materiales: |  | 15.33
2 |  |  |  | Equipo y maquinaria
mq06hor010 |  |  | h | Concretera eléctrica con una capacidad de amasado de 160 l. | 0.015 | 3.75 | 0.06
[5 empty] | Subtotal equipo y maquinaria: |  | 0.06
3 |  |  |  | Mano de obra
mo029 |  |  | h | Aplicador de láminas impermeabilizantes. | 0.123 | 10.34 | 1.27
mo067 |  |  | h | Ayudante aplicador de láminas impermeabilizantes. | 0.123 | 6.62 | 0.81
mo113 |  |  | h | Peón de albañil. | 0.116 | 6.38 | 0.74
mo023 |  |  | h | Colocador de pisos. | 0.227 | 10.34 | 2.35
[5 empty] | Subtotal mano de obra: |  | 5.17
4 |  |  |  | Herramienta menor
|  |  | % | Herramienta menor | 2 | 20.56 | 0.41
Coste de mantenimiento decenal: $ 5,87 en los primeros 10 años. |  |  |  |  | Costos directos (1+2+3+4): |  | 20.97