## Hoja 1
QDB020 | m² | Cubierta plana no transitable, no ventilada, con grava, tipo invertida. Impermeabilización con láminas asfálticas, tipo monocapa.
Cubierta plana no transitable, no ventilada, con grava, tipo invertida, pendiente del 1% al 5%. FORMACIÓN DE PENDIENTES: mediante encintado de limatesas, limahoyas y juntas con maestras de ladrillo cerámico hueco doble y capa de arcilla expandida, Arlita Dur "WEBER", vertida en seco y consolidada en su superficie con lechada de cemento, proporcionando una resistencia a compresión de 1 MPa y con una conductividad térmica de 0,087 W/(mK), con espesor medio de 10 cm; con capa de regularización de mortero de cemento, confeccionado en obra, dosificación 1:6 de 4 cm de espesor, acabado fratasado; IMPERMEABILIZACIÓN: tipo monocapa, adherida, formada por lámina de betún modificado con elastómero SBS, LBM(SBS)-40-FP previa imprimación con emulsión asfáltica aniónica con cargas; CAPA SEPARADORA BAJO AISLAMIENTO: geotextil no tejido compuesto por fibras de poliéster unidas por agujeteado, (150 g/m²); AISLAMIENTO TÉRMICO: panel rígido de poliestireno extruido, de superficie lisa y mecanizado lateral a media madera, de 40 mm de espesor, resistencia a compresión >= 300 kPa; CAPA SEPARADORA BAJO PROTECCIÓN: geotextil no tejido compuesto por fibras de poliéster unidas por agujeteado, (200 g/m²); CAPA DE PROTECCIÓN: Capa de cantos rodados lavados, con un espesor medio de 10 cm. El precio no incluye la ejecución y el sellado de las juntas ni la ejecución de remates en los encuentros con paramentos y desagües.
Rubro |  | Unidad | Descripción | Cantidad | Costo unitario | Costo parcial
1 |  |  | Materiales
mt04lvc010c |  | Ud | Ladrillo cerámico hueco doble, para revestir, 24x11,5x9 cm, densidad 780 kg/m³. | 3 | 0.38 | 1.14
mt01arl030u |  | m³ | Arcilla expandida, Arlita Dur "WEBER", suministrada en sacos. | 0.1 | 201.98 | 20.2
mt09lec020b |  | m³ | Lechada de cemento CEM II/B-P 32,5 N 1/3. | 0.01 | 133.39 | 1.33
mt16pea020b |  | m² | Panel rígido de poliestireno expandido, mecanizado lateral recto, de 20 mm de espesor, resistencia térmica 0,55 m²K/W, conductividad térmica 0,036 W/(mK), para junta de dilatación. | 0.01 | 1.89 | 0.02
mt08aaa010a |  | m³ | Agua. | 0.008 | 1.83 | 0.01
mt01arg005a |  | t | Arena de cantera, para mortero preparado en obra. | 0.065 | 24.41 | 1.59
mt08cem000c |  | kg | Cemento gris en sacos. | 10 | 0.17 | 1.7
mt14lba010g |  | m² | Lámina de betún modificado con elastómero SBS, LBM(SBS)-40-FP, de 3,5 mm de espesor, masa nominal 4 kg/m², con armadura de fieltro de poliéster no tejido de 160 g/m², de superficie no protegida. Según NTE INEN-UNE-EN 13707. | 1.1 | 9.75 | 10.73
mt14iea020c |  | kg | Emulsión asfáltica aniónica con cargas. | 0.3 | 4.64 | 1.39
mt14gsa020bc |  | m² | Geotextil no tejido compuesto por fibras de poliéster unidas por agujeteado, con una resistencia a la tracción longitudinal de 1,88 kN/m, una resistencia a la tracción transversal de 1,49 kN/m, una apertura de cono a la prueba de perforación dinámica según ISO 13433 inferior a 40 mm, resistencia CBR a punzonamiento 0,3 kN y una masa superficial de 150 g/m². | 1.05 | 0.96 | 1.01
mt16pxa010aaq |  | m² | Panel rígido de poliestireno extruido, de superficie lisa y mecanizado lateral a media madera, de 40 mm de espesor, resistencia a compresión >= 300 kPa, resistencia térmica 1,2 m²K/W, conductividad térmica 0,033 W/(mK), Euroclase E de reacción al fuego, con código de designación XPS-EN 13164-T1-CS(10/Y)300-DS(70,90)-DLT(2)5-CC(2/1,5/50)125-WL(T)0,7-WD(V)3-FTCD1. | 1.05 | 11.05 | 11.6
mt14gsa020ce |  | m² | Geotextil no tejido compuesto por fibras de poliéster unidas por agujeteado, con una resistencia a la tracción longitudinal de 1,63 kN/m, una resistencia a la tracción transversal de 2,08 kN/m, una apertura de cono a la prueba de perforación dinámica según ISO 13433 inferior a 27 mm, resistencia CBR a punzonamiento 0,4 kN y una masa superficial de 200 g/m². | 1.05 | 1.31 | 1.38
mt01arc010 |  | t | Cantos rodados lavados, de granulometría comprendida entre 16 y 32 mm. | 0.18 | 29.36 | 5.28
|  |  |  | Subtotal materiales: |  | 57.38
2 |  |  | Equipo y maquinaria
mq06hor010 |  | h | Concretera eléctrica con una capacidad de amasado de 160 l. | 0.032 | 3.75 | 0.12
|  |  |  | Subtotal equipo y maquinaria: |  | 0.12
3 |  |  | Mano de obra
mo020 |  | h | Albañil. | 0.202 | 10.34 | 2.09
mo113 |  | h | Peón de albañil. | 0.687 | 6.38 | 4.38
mo029 |  | h | Aplicador de láminas impermeabilizantes. | 0.172 | 10.34 | 1.78
mo067 |  | h | Ayudante aplicador de láminas impermeabilizantes. | 0.172 | 6.62 | 1.14
mo054 |  | h | Colocador de aislantes. | 0.061 | 10.62 | 0.65
mo101 |  | h | Ayudante colocador de aislantes. | 0.061 | 6.62 | 0.4
|  |  |  | Subtotal mano de obra: |  | 10.44
4 |  |  | Herramienta menor
|  | % | Herramienta menor | 2 | 67.94 | 1.36
Coste de mantenimiento decenal: $ 13,86 en los primeros 10 años. |  |  |  | Costos directos (1+2+3+4): |  | 69.3